## Koberec a Sedadlo
Uchádzač:
uveďte obchodný názov firmy uchádzača
KOBEREC (záťažový)
Plocha koberca: 400 m2
Pred pokládkou nového koberca je potrebné brať do úvahy tvar jednotlivých stupňov hľadiska. Pri stenách je potrebné previesť pokládku koberca až k stene. Pred dodávkou koberca odporúčame preveriť skutočné rozmery. Farba podľa vzorkovníka.
č. | požiadavka | požadované vlastnosti | ponúkané vlastnosti
1 | uveďte značku a názov | -
2 | materiál vlákna 100% polyamid (PA) | áno
3 | strihaný vlas | áno
4 | podklad syntetická juta, action back (AB) | áno
5 | hrúbka vlasu | min. 3,5 mm
6 | celková hrúbka | min. 6 mm
7 | celková hmotnosť | min. 1700 g/m²
8 | počet vpichov | min. 180 000/m²
9 | šírka | min. 4 m
10 | trieda záťaže | min. 32
11 | trieda horľavosti Bfl-s1 | áno
SEDADLO
č. | požiadavka | požadované vlastnosti | ponúkané vlastnosti
1 | uveďte značku a názov | -
2 | operadlo - prehnutie v tvare "S" | áno
3 | sedadlo - čalúnené, ergonomicky tvarované | áno
4 | použitý materiál sedačiek musí spĺňať požiarno-bezpečnostnú normu v rozmedzí triedy A1-D | áno
5 | požiarna odolnosť - kombinácia látky a výplne musí vyhovovať norme STN EN 1021-2 skúška plameňom | áno
6 | bezpečné otočenie sedačiek uložené v uzavretej kovovej miske, otoč na puzdre z PVC, krajné polohy utlmené gumou, sklápanie sedadiel - tichý chod | áno
7 | sklápací mechanizmus kresla musí vyhovovať požiadavkám stanoveným normou STN EN 1176-1:2009 – pohyblivé časti a kreslo nevytvára riziko úrazu pri sklápaní sedadla | áno
8 | z hľadiska životnosti sedadiel musí byť použitá kvalitná, ťažko horľavá studená pena napr. typu KF 4550 pre sedadlo a KF 2530 pre operadlo alebo ekvivalent | áno (+ uveďte typ studenej peny pre sedadlo a operadlo, ak ponúkate iné)
9 | rozstup (rozteč) kresla 550mm (tento rozmer musí byť presný kvôli celkovej šírke radov sedadiel a ich počtu) | 550 mm
10 | výška kresla | 950 mm (± 30 mm)
11 | hĺbka kresla | 470 mm (± 20 mm)
12 | kovové nohy s otočmi sedadla, držiakmi operadla a podrúčok | áno
13 | operadlo – celočalúnené s lakovaným okopovým zadným krytom (do 1/3 výšky operadla) hrúbka čalúnenia min. 50mm | áno (+ uveďte hrúbku čalúnenia, min. je 50 mm)
14 | sedadlo - celočalúnené, celobuková preglejka + tvarovaná výplň, hrúbka čalúnenia min. 100mm | áno (+uveďte hrúbku čalúnenia, min.je 100 mm)
15 | podrúčka – drevená lakovaná- spoločná pre susedné sedadlá | áno
16 | poťahová látka: min. gramáž 165 g/m² | min. 165 g/m²
17 | poťahová látka: min. 80.000 cyklov Md | min. 80.000 cyklov MD
18 | výplň – ťažko horľavá polyuretánová pena | áno
19 | čísla sedadiel - drevený držiak + hliníkové číslo | áno
20 | čísla radov - drevený držiak + fosforeskujúce číslo | áno
21 | morenie drevených častí: (farba sa vyberie od úspešného uchádzača podľa vzorkovníka) | áno
22 | farba kovu: podľa vzorkovníka RAL (vyberie sa od úspešného uchádzača) | áno