## Protokol_
1/3
INGEO – ENVILAB, s.r.o. Divízia mechaniky zemín a hornín, Bytčická 16, 010 01 Žilina Telefón:041/7635097
Divízia chémie
Bytčická 16
010 01 Žilina
Telefón : 041/7247367
* neakreditovaná skúška
č.:
| Protokol o skúškach č.110/2021 |  |  | č.:
Názov úlohy: KE,Modernizácia električkových tratí MET v meste Košice,2.etapa,UČS 17,podrobný IG prieskum,
č.ú. 352/2021/ZA
Číslo úlohy : L09/218
Odberateľ : CAD - ECO,s.r.o.,stredisko Žilina,Bytčická 2,011 06 Žilina
Predmet skúšky : vzorky zemín
Dátum prevzatia vzoriek : 26.4.2021
Dátum vykonania skúšok : 26.4.- 18.6.2021
Typ skúšky : | Norma : | Rozmer : |  |  | Označenie : | Typ skúšky:
Vlhkosť | ČSN EN ISO 17892-1 | % |  |  | w | A
Zrnitosť | Mechanika zemin-metodiky,ČGÚ 1987 | - | - |  | - | A
Objem.hmotnosť vlhkej zeminy | STN 72 1010 | g.cm-3 |  |  | rn | A
Zdanlivá hustota | STN 72 1011 | g.cm-3 |  |  | rs | A
Medza tekutosti | STN EN ISO 17892-12 | % |  |  | wL | A
Medza plasticity | STN EN ISO 17892-12 | % |  |  | wP | A
Obsah organických látok | STN 72 1021 | % | Iom | * | Iom | N
Stlačiteľnosť | STN 72 1027 | - |  | * | - | N
Proctor standard: |  |  |  | *
. optimálna vlhkosť | STN 72 1015 | % |  |  | wopt | N
. max.objemová hmotnosť | STN 72 1015 | g.cm-3 |  |  | rdmax | N
CBR | STN 72 1016 | - |  | * | - | N
Triaxiálna skúška: |  |  |  | *
. súdržnosť | STN 72 1031 | MPa |  |  | cu | N
. uhol vnútorného trenia | STN 72 1031 | o |  |  | ju | N
Čeľusť.šmyková sk.-vrcholová: |  |  |  | *
. súdržnosť | STN 72 1030 | MPa |  |  | cef | N
. uhol vnútorného trenia | STN 72 1030 | o |  |  | jef | N
Vysvetlivky: A-akreditovaná skúška,N-neakreditovaná skúška.
Výsledky z akreditovaných laborat. skúšok sú uvedené na str.2/3 a 3/3 v "Tabuľka výsledkov laboratórnych skúšok".Pomenovanie
zemín / trieda a symbol/ v prílohe je vykonané výpočtom podľa normy STN 72 1001 na základe výsledkov akreditovaných skúšok
zrnitosť , medza tekutosti a medza plasticity.
Dátum:18.6.2021 |  |  |  |  | Schválil:
Vypracoval:Ing.Tojčíková Mária |  |  |  |  | Ing.Janiš Stanislav
manažér DMZH
Uvedené výsledky sa týkajú dodaných vzoriek,ktoré si odobral a do laboratória dodal zákazník.
Výsledky sú udávané v jednotkách,ktoré požaduje príslušná norma,prípadne sú na žiadosť zákazníka udávané aj v jednotkách,ktoré sú odchýlkou od normy.
Protokol o skúške môže byť reprodukovaný len kompletný a žiadna jeho časť nesmie byť použitá
bez súhlasu laboratória k propagačným alebo publikačným účelom .