## Fluvialne+terasa
Tabuľka 3. Fyzikálno-mechanické vlastnosti fluviálnych sedimentov
| Fluviálne sedimenty - fácia povodňových náplavov, náplavov bočných tokov a fácia korytových štrkov |  |  | Fluviálne sedimenty terasové
Parameter/ symbol podľa STN 72 1001 | CS, CL, Cl, CH | GC, CG | S-F, G-F | Cl, CH | CG, CS, SC | G-F, GC
vlhkosť (%) | 18,7 - 39,1 | 8,6 - 14,4 | 6,4 - 29,5 | 27.8 | 15,7 - 24,5 | 11,7 - 18,3
obj. hmotnosť vlh. (gcm-3 ) | 1859 - 2037 |  |  | 1939
obj. hmotnosť suchá (gcm-3 ) | 1414 - 1703 |  |  | 1515
objemová tiaž (kNm-3 ) | 18,2 - 20,0 |  |  | 19
odporúčaná hodnota (kNm-3) | 19 | 19.5 | 20 | 19 | 19 | 20.5
medza tekutosti ( % ) | 33 - 43 | 26 - 29 |  | 47 | 39 - 54 | 39 - 46
index plasticity (%) | 13 - 20 | 7 - 13 |  | 24 | 19 - 28 | 18 - 23
index konzistencie | 0,0 - 1,1 | 1,6 - 1,7 |  | 0.8 | 1,1 - 1,4 | 1,2 - 1,4
uľahnutosť (podľa dyn. penetračných sk.) |  |  | priem. 0,3 - 0,6 (0,1 - 0,7)
priepustnosť (m.s-1) | 2,1.10-9
organické látky (%) | 1,05 - 1,52
pórovitosť (%) | 37 - 48 |  |  | 45
saturácia ( % ) | 84 - 95 |  |  | 94
oedometrický modul Eoed (MPa ) | 3,0 - 9,3
odporúčaná hodnota | 3* - 6
koeficient konsolidácie cv (m2.s-1) | 5,5.10-7 - 5,7.10-8
uhol vn.trenia totálny fu ( ° )
odporúčaná hodnota | 0 |  |  | 0 | 5
súdržnosť totálna cu ( kPa )
odporúčaná hodnota | 25 * - 40 |  |  | 30 * - 50 | 80
uhol vn.trenia efektívny fef ( ° ) | 33.6 |  |  | 22.7
odporúčaná hodnota | 16 *- 22 | 28 | 28 * - 36 | 17 * -22 | 24 | 34
súdržnosť efektívna cef (kPa ) | 16.5 |  |  | 23.7
odporúčaná hodnota | 12 * - 20 | 5 | 0 | 15* -20 | 10 | 3
uhol vn. trenia reziduálny frez (°) | 30.8
odporúčaná hodnota | 15 *- 20
súdržnosť reziduálna crez (kPa) | 3.1
odporúčaná hodnota | 0 *- 5
Poissonovo číslo n | 0.4 | 0.35 | 0.25 | 0.4 | 0.35 | 0.35
b | 0.47 | 0.62 | 0.83 | 0.47 | 0.62 | 0.62
modul deformácie Edef ( MPa )
odporúčaná hodnota |  | 40 | 120 * - 200 | 4* - 8 | 15 | 70 - 100
CBR5 (%)
Proctor Stand.- max.obj.hm. ( gcm-3 )
Proctor Stand.- optim.vlhkosť ( % )
min/max obj. hmotnosť ( gcm-3 ) |  |  | 1750 / 2500
* platí pre súdržné zeminy mäkkej konzistencie a zeminy CH, pre nesúdržné zeminy kypré

## Poly+delu+proluv
Tabuľka 4. Fyzikálno-mechanické vlastnosti polygenetických, deluviálnych a proluviálnych sedimentov
| Polygenetické |  | Deluviálne | Proluviálne
Parameter/ symbol podľa STN 72 1001 | CI, CH | CG, CS | CG | CI | CG, GC
vlhkosť (%) | 20,4 - 40,7 | 16,2 - 22,9 | 16 - 18,5 | 27,4 - 29,3 | 14 - 40,2
obj. hmotnosť vlh. ( gcm-3 ) | 1708 | 2104 | 2104 | 1899 - 1937 | 2026
obj. hmotnosť suchá (gcm-3 ) | 1175 | 1814 | 1814 | 1463 - 1469 | 1676
objemová tiaž ( kNm-3 ) | 16.8 | 20.6 | 20.6 | 18,6 - 19,0 | 19.9
odporúčaná hodnota (kNm-3) | 19 | 20.5 | 20.5 | 19 | 20
medza tekutosti ( % ) | 37 - 62 | 38 | 38 - 55 | 41 | 34 - 46
index plasticity (%) | 16 - 34 | 17 - 19 | 16 - 29 | 20 | 16 - 23
index konzistencie | 0,6 - 1,1 | 0,8 - 1,2 | 1,2 - 1,3 | 0,6 - 0,7 | 0,3 - 1,3
uľahnutosť (podľa dyn. penetračných sk.)
priepustnosť (ms-1) | 1,3 - 2,6.10-9 |  |  | 1,8.10-9
organické látky (%)
pórovitosť (%) | 39 - 48 | 37 | 35 | 44 - 47 | 38
saturácia ( % ) | 84 - 97 | 93 | 83 | 93 - 94 | 91
oedometrický modul Eoed ( MPa ) | 7,5 - 9,1 |  |  | 3,0 - 5,3
odporúčaná hodnota | 4* - 8 |  |  | 3.5
koeficient konsolidácie cv (m2.s-1)
uhol vn.trenia totálny fu ( ° )
odporúčaná hodnota | 0 | 3 | 3 | 0 | 0
súdržnosť totálna cu ( kPa )
odporúčaná hodnota | 30 * - 50 | 60 | 60 | 50 | 40* - 76
uhol vn.trenia efektívny fef ( ° ) | 17,1 - 25,9 | 28 | 26.8 |  | 31.1
odporúčaná hodnota | 17 * -22 | 22 | 24 | 20 | 25*- 28
súdržnosť efektívna cef ( kPa ) | 10,9 - 32,7 | 20 | 9.6 |  | 5.6
odporúčaná hodnota | 12* -22 | 20 | 10 | 15 | 0* - 5
uhol vn. trenia reziduálny frez (°) |  |  |  |  | 28.1
odporúčaná hodnota |  |  |  |  | 22* - 24
súdržnosť reziduálna crez (kPa) |  |  |  |  | 0.4
odporúčaná hodnota |  |  |  |  | 0* - 2
Poissonovo číslo n | 0.4 | 0.35 | 0.35 | 0.4 | 0.35
b | 0.47 | 0.62 | 0.62 | 0.47 | 0.62
modul deformácie Edef ( MPa )
odporúčaná hodnota |  | 20 | 25 |  | 10* - 25
CBR5 (%) | 10,8 - 17,1
Proctor Stand.- max.obj.hm. ( gcm-3 ) | 1503 - 1785
Proctor Stand.- optim.vlhkosť ( % ) | 16,8 - 24,3
min/max obj. hmotnosť ( gcm-3 )
* platí pre súdržné zeminy mäkkej konzistencie a zeminy CH

## Rozlož. horniny
Tab 5. Fyzikálno-mechanické vlastnosti tektonicky porušených, silne zvetraných až rozložených hornín mezozoika
| Slieňovce, slienité vápence tektonicky porušené, silne zvetrané až rozložené charakteru zemín |  | Dolomity tektonicky porušené, silne zvetrané až rozložené charakteru zemín
Parameter/symbol STN 72 1001 | CS, CG, GC (R5-R6) | CI, CH (R6) | G-F (R5-R6) | CS, SC (R6)
vlhkosť (%) | 9,3 - 10,8 | 16,8 - 45,4
obj. hmotnosť vlh. (gcm-3 ) |  | 1708
obj. hmotnosť suchá (gcm-3 ) |  | 1175
objemová tiaž (kNm-3 ) |  | 16.8
odporúčaná hodnota (kNm-3) | 21 | 19 | 21 | 19
medza tekutosti ( % ) | 26 - 29 | 36 - 51
index plasticity (%) | 13 - 14 | 17 - 24
index konzistencie | 1,2 - 1,4 | 0,2 - 1,1
uľahnutosť (podľa dyn. penetračných sk.)
priepustnosť (m.s-1)
organické látky (%)
pórovitosť (%) |  | 58
saturácia ( % ) |  | 92
oedometrický modul ( MPa )
odporúčaná hodnota
koeficient konsolidácie cv (m2.s-1)
uhol vn.trenia totálny fu ( ° )
odporúčaná hodnota | 5 | 0
súdržnosť totálna cu ( kPa )
odporúčaná hodnota | 70 | 30 * - 50
uhol vn.trenia efektívny fef ( ° ) |  | 23.6
odporúčaná hodnota | 24 | 16 * -22 | 36 | 28
súdržnosť efektívna cef ( kPa ) |  | 8
odporúčaná hodnota | 10 | 10* -20 | 5 | 5
uhol vn. trenia reziduálny frez (°) |  | 17
odporúčaná hodnota |  | 15* - 17
súdržnosť reziduálna crez (kPa) |  | 2.3
odporúčaná hodnota |  | 0* -3
Poissonovo číslo n | 0.35 | 0.4 | 0.25 | 0.35
b | 0.62 | 0.47 | 0.83 | 0.62
modul deformácie Edef (MPa )
odporúčaná hodnota | 40 | 3* - 8 | 120 | 60
CBR5 (%)
Proctor Stand.- max.obj.hm. (gcm-3 )
Proctor Stand.- optim.vlhkosť ( % )
min/max obj. hmotnosť (gcm-3 )
* platí pre súdržné zeminy mäkkej konzistencie a zeminy CH