## Horniny
Tabuľka 6. Fyzikálno-mechanické vlastnosti stredne zvetraných až navetraných hornín mezozoika
parameter / hornina | slieňovce, slienité vápence stredne zvetrané až navetrané | dolomity stredne zvetrané až navetrané
merná hmotnosť (gcm-3) | 2,67 - 2,77 | 2,73 - 2,80
odporučená hodnota | 2.7 | 2.75
objemová hmotnosť (gcm-3) | 2522 - 2665 | 2,67 - 2,77
odporučená hodnota | 2.6 | 2.7
nasiakavosť (%) | 0,2 - 2,0 | 0,8 - 2,0
odporučená hodnota | 1 | 1
pevnosť v prostom tlaku (MPa) na úlomkoch - PLT (prepočítané keoficientom 22) | 44 - 71,6 | 26,5 - 46,8
pevnosť v prostom tlaku (MPa) - lab. | 27.6 | 7,5 - 18,4
modul deformácie Edef (MPa) - lab. |  | 10165
modul pružnosti Ep (MPa) - lab. |  | 10117
modul deformácie Edef (MPa) - presiometrické skúšky | 283,5** - 1384,3 | 3,9* - 727,4
modul deformácie Edef (MPa) - odporučená hodnota | 250** - 550 | 5* - 500
Poissonovo číslo ν | 0,2** - 0,15 | 0,3* - 0,15
Klasifikácia podľa STN 72 1001 | R3 (R4) | R4 (R3), R6*
poznámka: * hodnoty v zóne rozloženia a v tektonických poruchách, ** hodnoty v tektonických poruchách