## Tabela
[5 empty] | Temat: | Warunki posadowienia dla potrzeb projektowych przebudowy i remontu stawu Żebrok w Studzienicach
[5 empty] | ZESTAWIENIE WYPROWADZONYCH WARTOŚCI PARAMETRÓW GEOTECHNICZNYCH |  |  |  |  | wg Eurokodu 7 PN-EN 1997-2, PN-59 B-030020, PN-81/B-03020 i projektu jej nowelizacji, miejscowych doświadczeń porównywalnych oraz ogólnie akceptowanych zależności korelacyjnych *- określono metodą badań laboratoryjnych lub polowych, ** - grunt nawodniony
OBJAŚNIENIA GEOLOGICZNE |  |  |  |  | Nr warstwy | Symbol gruntu wg PN-86/B-02480 | Symbol gruntu wg PN-EN ISO 14688:2006 | Stan gruntu |  | Gęstość objętościowa | Spójność | Kąt tarcia wewnętrznego | Moduł odkształcenia |  | Edometryczny moduł ściśliwości
Stratygrafia |  | Profil stratygraf.-litologiczny | Opis litologiczno- genetyczno-stratygraficzny |  |  |  |  | stopień zagęszczenia | stopień plastyczności |  |  |  | pierwotnego | wtórnego | pierwotnej | wtórnej
[8 empty] | ID | IL | r | Cu | Φu | Eo | E | Mo | M
[10 empty] | tm-3 | kPa | o | MPa | MPa | MPa | MPa
Czwartorzęd | Qh |  |  | antropogen
|  |  | nasyp |  | I | n(Gbp) | Mg
|  |  | nasyp grobli |  | II | n(Pd+H+dr+π+Pd) | Mg
| Holocen |  |  | osady wodnolodowcowe | [5 empty] | 1,74-1,89** |  |  | 38 | 47.5 | 51 | 63.75
|  |  | piaski drobne |  | IIa1 | Pd, Pπ, Pd(+dr), Pπ(+dr) | Fsa, siSa | 0.4 |  |  |  | 30
1,83-1,98**
|  |  | piaski średnie |  | IIa2 | Ps(+dr), Ps(+Ż) | Msa | 0.4 |  |  |  | 32 | 67 | 74.44444 | 79 | 87.77778
|  |  | pyły |  | Ilb1 | πp//Pπ | saSi, siSa |  | 0.6 | 2.01 | 7 | 8 | 9 | 15 | 13 | 21.66667
[10 empty] | 2.04 | 11 | 12 | 19 | 31.66667 | 13 | 21.66667
|  |  | pyły i gliny |  | Ilb2 | πp//Pd, πp//Pπ, Gπ, π | saSi, siSa, saclSi |  | 0.4
|  |  | pyły |  | Ilb3 | πp//Pd, π, πp//Pπ, πp | Si, sasiCl |  | 0.2 | 2.08 | 17 | 15 | 21 | 35 | 29 | 48.33333
|  |  | torfy i namuły |  | IIc | T, Nm(+dr) | Or |  |  | 1.3 | 10 | 7 |  |  | 0.2
Plejstocen
|  |  | piaski drobne |  | IIIa | Pd | Fsa | 0.7 |  | 1,81-1,95** |  | 31 | 66 | 82.5 | 89 | 111.25
|  |  | iły |  | IIIb | I, I//Pd | Cl |  | 0.2 | 1.95 | 49 | 10 | 14 | 17.5 | 24 | 30
Zał. nr 6