## tab.podľa ČíSLA vz.
INGEO - ENVILAB,s.r.o.,Divízia mechaniky zemín a hornín, Bytčická 16 , 010 01 Žilina
Tabuľka výsledkov laboratórnych skúšok
Názov úlohy: KE,Modernizácia električkových tratí MET v meste Košice,2.etapa,UČS 17,podrobný IG prieskum,č.ú.352/2021/ZA
| Číslo úlohy: L09/218 | [22 empty] | Odberateľ :CAD-ECO a.s.
| Laboratórne číslo vzorky | Číslo sondy | Hĺbka [m] |  | Vlhkosť [%] |  | Obj. hmot. [g/cm3] |  | Zdanl. hustota [g/cm3] | Objem pórov [%] | Stupeň nasýtenia [%] | Obsah org. látok [%] | Konzistenčné medze |  |  |  | Krabicová šmyková skúška |  | Triaxiálna šmyková skúška |  | CBR [%] | Proctor štandard |  | Trieda a symbol STN 72 1001
|  |  | Od | Do | hm. suš. | obj. suš. | vlh. z. | such. z. |  |  |  |  | medza tek. [%] | medza plast. [%] | číslo plast. [%] | číslo konzist. | jef [°] | cef [MPa] | j [°] | c [MPa] |  | Opt. vlhkosť [%] | Max. obj.hm. [gcm-3]
[19 empty] | 2 | 2 | 4
{AEC79109-E96C-41ED-BAC2-0498A47AFBB2} | 1098 | UČS17-03 | 1.5 | 2 | 22.6 | [7 empty] | 33 | 22 | 11 | [8 empty] | G5 GC
{2B8941F2-D752-4405-9435-CE41FBF58E32} | 1099 | UČS17-04 | 2.1 | 2.3 | 33.6 | 45.26946 | 1.8 | 1.347305 | 2.66 | 49.34942 | 91.7325 |  | 47 | 27 | 20 | 0.6700001 | 25.12069 | 0.003802002 | [5 empty] | F6 CI
{156ABE91-8D00-4796-ACE2-13B25BD7F8F3} | 1100 | UČS17-04 | 2.5 | 3 | 22.6 | [7 empty] | 32 | 22 | 10 | 0.9399999 | [7 empty] | F4 CS
{8AF28062-8172-4884-8E7D-2A1177541F22} | 1101 | UČS17-05 | 5 | 6 | 8.6 | [7 empty] | 23 | 19 | 4 | [8 empty] | G3 G-F
{DBB411A7-C473-4CA5-A226-DA557E0086C8} | 1102 | UČS17-06 | 3 | 3.5 | 2.6 | [18 empty] | G2 GP
{0EA28EBB-8DB0-480F-B378-B5B61FE71E7E} | 1103 | UČS17-09 | 2.85 | 3 | 21 | 32.10744 | 1.85 | 1.528926 | 2.65 | 42.3047 | 75.89568 | 3.16 | 47 | 24 | 23 | 1.130435 |  |  | 4.8 | 0.04 |  |  |  | F6 CI
{51B20549-6E2F-4453-9548-8AA396DAA068} | 1104 | UČS17-09 | 3.5 | 4 | 7.2 | [18 empty] | G3 G-F
{AB3FB6CA-9274-4096-B768-774D03DB07B2} | 1105 | UČS17-10 | 2.6 | 2.8 | 21.8 | 34.7225 | 1.94 | 1.592775 | 2.64 | 39.66761 | 87.53364 |  | 40 | 19 | 21 | 0.8666667 | [7 empty] | F4 CS
{F896D7DD-1E93-4B18-A650-FCC448ECD707} | 1106 | UČS17-11 | 5.7 | 5.9 | 32.1 | 45.44057 | 1.87 | 1.415594 | 2.67 | 46.98149 | 96.72015 |  | 68 | 29 | 39 | 0.9205129 | [7 empty] | F8 CH
{A539253C-21DD-4FB5-9908-A42252927724} | 1107 | UČS17-14 | 1.2 | 1.4 | 11.4 | [7 empty] | 32 | 19 | 13 | [8 empty] | G5 GC
{51EDCA2C-740B-442D-A744-1640A4E1C210} | 1108 | UČS17-15 | 1.4 | 1.5 | 27.4 | 41.0785 | 1.91 | 1.499215 | 2.65 | 43.42585 | 94.59458 | 1.61 | 40 | 24 | 16 | 0.7875 | 24.34423 | 0.006966947 | [5 empty] | F6 CI
{844E4282-F969-4989-AB80-5D852D092B92} | 1109 | UČS17-18 | 3 | 3.15 | 31.9 | 43.53298 | 1.8 | 1.36467 | 2.6 | 47.51268 | 91.62391 | 2.93 | 43 | 27 | 16 | 0.69375 | [7 empty] | F3 MS
{CB219193-0763-4340-BFFF-F16DA79684B8} | 1110 | UČS17-19 | 2 | 2.4 | 25 | [6 empty] | 0.96 | 33 | 22 | 11 | 0.7272727 | [7 empty] | F4 CS
{0680A99A-6DD7-479F-84D2-5A10E122EC24} | 1111 | UČS17-20 | 2 | 2.2 | 14.7 | [7 empty] | 39 | 19 | 20 | 1.215 | [7 empty] | F4 CS
{A9877023-463C-47DE-A740-F62F1F861C00} | 1112 | UČS17-22 | 5 | 5.5 | 9.7 | [7 empty] | 42 | 19 | 23 | [8 empty] | G3 G-F
{97984DD1-E5FE-4718-9A7F-2E9C1757518E} | 1113 | SZS17-01 | 1.1 | 1.1 | 8.1 | [7 empty] | 27 | 19 | 8 | [8 empty] | G3 G-F
| 1114 | SZS17-06 | 0.9 | 0.9 | 15.8 | [7 empty] | 36 | 22 | 14 | 1.442857 | [7 empty] | F4 CS
| 1115 | SZS17-07 | 0.9 | 0.9 | 12.4 | [7 empty] | 33 | 21 | 12 | [8 empty] | G5 GC
| 1116 | SZS17-09 | 1 | 1 | 16.9 | [7 empty] | 33 | 21 | 12 | 1.341667 | [7 empty] | F4 CS
| 1117 | SZS17-10 | 1.1 | 1.1 | 18.6 | [7 empty] | 36 | 23 | 13 | 1.338462 | [7 empty] | F2 CG
| 1118 | SZS17-11 | 1.1 | 1.1 | 26.5 | [6 empty] | 1.19 | 44 | 26 | 18 | 0.9722222 | [7 empty] | F6 CI
| 1119 | SZS17-12 | 0.9 | 0.9 | 15.8 | [7 empty] | 40 | 22 | 18 | 1.344445 | [7 empty] | F4 CS
| 1120 | SZS17-13 | 1.1 | 1.1 | 23.2 | [7 empty] | 41 | 25 | 16 | 1.1125 | [7 empty] | F6 CI
| 1121 | SZS17-14 | 1.1 | 1.1 | 18.1 | [7 empty] | 43 | 24 | 19 | 1.310526 | [7 empty] | F4 CS
| 1122 | SZS17-16 | 1.1 | 1.1 | 24.2 | [7 empty] | 43 | 23 | 20 | 0.9399999 | [7 empty] | F6 CI
| 1123 | SZS17-17 | 1.1 | 1.1 | 22.2 | [7 empty] | 44 | 24 | 20 | 1.09 | [7 empty] | F6 CI | 2/3
| 1124 | SZS17-18 | 1.1 | 1.1 | 19.6 | [7 empty] | 45 | 24 | 21 | 1.209524 | [7 empty] | F6 CI
| 1125 | SZS17-19 | 1.1 | 1.1 | 21 | [7 empty] | 43 | 25 | 18 | 1.222222 | [7 empty] | F6 CI
| 1126 | SZS17-20 | 1.2 | 1.2 | 28.5 | [7 empty] | 50 | 30 | 20 | 1.075 | [7 empty] | F5 MI
| 1127 | SZS17-22 | 1.1 | 1.1 | 16.1 | [7 empty] | 39 | 24 | 15 | 1.526667 | [7 empty] | F2 CG
| 1128 | SZS17-23 | 1.1 | 1.1 | 17.8 | [7 empty] | 37 | 24 | 13 | 1.476923 | [7 empty] | F6 CI
| 1129 | SZS17-24 | 1 | 1 | 25.8 | [7 empty] | 54 | 30 | 24 | 1.175 | [7 empty] | F7 MH
| 1130 | SZS17-28 | 1 | 1 | 26 | [7 empty] | 64 | 33 | 31 | 1.225806 | [7 empty] | F7 MH
| 1131 | SZS17-29 | 1 | 1 | 20.1 | [7 empty] | 56 | 28 | 28 | 1.282143 | [7 empty] | F8 CH
| 1132 | SZS17-30 | 1 | 1 | 22.4 | [7 empty] | 47 | 27 | 20 | 1.23 | [7 empty] | F6 CI
| 1133 | SZS17-31 | 0.9 | 0.9 | 21 | [6 empty] | 2.42 | 49 | 28 | 21 | 1.333333 | [7 empty] | F5 MI
| 1134 | SZS17-34 | 0.9 | 0.9 | 22.4 | [6 empty] | 3.84 | 59 | 31 | 28 | 1.307143 | [7 empty] | F7 MH
| 1468 | UČS17-02 | 3 | 3.5 | 4.2 | [18 empty] | G3 G-F
| 1469 | UČS17-02 | 6 | 6.3 | 8 | [18 empty] | G3 G-F | 3/3
–koniec akred.protokolu č.110/2021–

## tab.podľa SONDY vz.
INGEO - ENVILAB,s.r.o.,Divízia mechaniky zemín a hornín, Bytčická 16 , 010 01 Žilina
Tabuľka výsledkov laboratórnych skúšok
Názov úlohy: KE,Modernizácia električkových tratí MET v meste Košice,2.etapa,UČS 17,podrobný IG prieskum,č.ú.352/2021/ZA
| Číslo úlohy: L09/218 | [22 empty] | Odberateľ :CAD-ECO a.s.
| Laboratórne číslo vzorky | Číslo sondy | Hĺbka [m] |  | Vlhkosť [%] |  | Obj. hmot. [g/cm3] |  | Zdanl. hustota [g/cm3] | Objem pórov [%] | Stupeň nasýtenia [%] | Obsah org. látok [%] | Konzistenčné medze |  |  |  | Krabicová šmyková skúška |  | Triaxiálna šmyková skúška |  | CBR [%] | Proctor štandard |  | Trieda a symbol STN 72 1001
|  |  | Od | Do | hm. suš. | obj. suš. | vlh. z. | such. z. |  |  |  |  | medza tek. [%] | medza plast. [%] | číslo plast. [%] | číslo konzist. | jef [°] | cef [MPa] | j [°] | c [MPa] |  | Opt. vlhkosť [%] | Max. obj.hm. [gcm-3]
[19 empty] | 2 | 2 | 4
{AEC79109-E96C-41ED-BAC2-0498A47AFBB2} | 1113 | SZS17-01 | 1.1 | 1.1 | 8.1 | [7 empty] | 27 | 19 | 8 | [8 empty] | G3 G-F
{2B8941F2-D752-4405-9435-CE41FBF58E32} | 1114 | SZS17-06 | 0.9 | 0.9 | 15.8 | [7 empty] | 36 | 22 | 14 | 1.442857 | [7 empty] | F4 CS
{156ABE91-8D00-4796-ACE2-13B25BD7F8F3} | 1115 | SZS17-07 | 0.9 | 0.9 | 12.4 | [7 empty] | 33 | 21 | 12 | [8 empty] | G5 GC
{8AF28062-8172-4884-8E7D-2A1177541F22} | 1116 | SZS17-09 | 1 | 1 | 16.9 | [7 empty] | 33 | 21 | 12 | 1.341667 | [7 empty] | F4 CS
{DBB411A7-C473-4CA5-A226-DA557E0086C8} | 1117 | SZS17-10 | 1.1 | 1.1 | 18.6 | [7 empty] | 36 | 23 | 13 | 1.338462 | [7 empty] | F2 CG
{0EA28EBB-8DB0-480F-B378-B5B61FE71E7E} | 1118 | SZS17-11 | 1.1 | 1.1 | 26.5 | [6 empty] | 1.19 | 44 | 26 | 18 | 0.9722222 | [7 empty] | F6 CI
{51B20549-6E2F-4453-9548-8AA396DAA068} | 1119 | SZS17-12 | 0.9 | 0.9 | 15.8 | [7 empty] | 40 | 22 | 18 | 1.344445 | [7 empty] | F4 CS
{AB3FB6CA-9274-4096-B768-774D03DB07B2} | 1120 | SZS17-13 | 1.1 | 1.1 | 23.2 | [7 empty] | 41 | 25 | 16 | 1.1125 | [7 empty] | F6 CI
{F896D7DD-1E93-4B18-A650-FCC448ECD707} | 1121 | SZS17-14 | 1.1 | 1.1 | 18.1 | [7 empty] | 43 | 24 | 19 | 1.310526 | [7 empty] | F4 CS
{A539253C-21DD-4FB5-9908-A42252927724} | 1122 | SZS17-16 | 1.1 | 1.1 | 24.2 | [7 empty] | 43 | 23 | 20 | 0.9399999 | [7 empty] | F6 CI
{51EDCA2C-740B-442D-A744-1640A4E1C210} | 1123 | SZS17-17 | 1.1 | 1.1 | 22.2 | [7 empty] | 44 | 24 | 20 | 1.09 | [7 empty] | F6 CI
{844E4282-F969-4989-AB80-5D852D092B92} | 1124 | SZS17-18 | 1.1 | 1.1 | 19.6 | [7 empty] | 45 | 24 | 21 | 1.209524 | [7 empty] | F6 CI
{CB219193-0763-4340-BFFF-F16DA79684B8} | 1125 | SZS17-19 | 1.1 | 1.1 | 21 | [7 empty] | 43 | 25 | 18 | 1.222222 | [7 empty] | F6 CI
{0680A99A-6DD7-479F-84D2-5A10E122EC24} | 1126 | SZS17-20 | 1.2 | 1.2 | 28.5 | [7 empty] | 50 | 30 | 20 | 1.075 | [7 empty] | F5 MI
{A9877023-463C-47DE-A740-F62F1F861C00} | 1127 | SZS17-22 | 1.1 | 1.1 | 16.1 | [7 empty] | 39 | 24 | 15 | 1.526667 | [7 empty] | F2 CG
{97984DD1-E5FE-4718-9A7F-2E9C1757518E} | 1128 | SZS17-23 | 1.1 | 1.1 | 17.8 | [7 empty] | 37 | 24 | 13 | 1.476923 | [7 empty] | F6 CI
| 1129 | SZS17-24 | 1 | 1 | 25.8 | [7 empty] | 54 | 30 | 24 | 1.175 | [7 empty] | F7 MH
| 1130 | SZS17-28 | 1 | 1 | 26 | [7 empty] | 64 | 33 | 31 | 1.225806 | [7 empty] | F7 MH
| 1131 | SZS17-29 | 1 | 1 | 20.1 | [7 empty] | 56 | 28 | 28 | 1.282143 | [7 empty] | F8 CH
| 1132 | SZS17-30 | 1 | 1 | 22.4 | [7 empty] | 47 | 27 | 20 | 1.23 | [7 empty] | F6 CI
| 1133 | SZS17-31 | 0.9 | 0.9 | 21 | [6 empty] | 2.42 | 49 | 28 | 21 | 1.333333 | [7 empty] | F5 MI
| 1134 | SZS17-34 | 0.9 | 0.9 | 22.4 | [6 empty] | 3.84 | 59 | 31 | 28 | 1.307143 | [7 empty] | F7 MH
| 1468 | UČS17-02 | 3 | 3.5 | 4.2 | [18 empty] | G3 G-F
| 1469 | UČS17-02 | 6 | 6.3 | 8 | [18 empty] | G3 G-F
| 1098 | UČS17-03 | 1.5 | 2 | 22.6 | [7 empty] | 33 | 22 | 11 | [8 empty] | G5 GC
| 1099 | UČS17-04 | 2.1 | 2.3 | 33.6 | 45.26946 | 1.8 | 1.347305 | 2.66 | 49.34942 | 91.7325 |  | 47 | 27 | 20 | 0.6700001 | 25.12069 | 0.003802002 | [5 empty] | F6 CI | 2/3
| 1100 | UČS17-04 | 2.5 | 3 | 22.6 | [7 empty] | 32 | 22 | 10 | 0.9399999 | [7 empty] | F4 CS
| 1101 | UČS17-05 | 5 | 6 | 8.6 | [7 empty] | 23 | 19 | 4 | [8 empty] | G3 G-F
| 1102 | UČS17-06 | 3 | 3.5 | 2.6 | [18 empty] | G2 GP
| 1103 | UČS17-09 | 2.85 | 3 | 21 | 32.10744 | 1.85 | 1.528926 | 2.65 | 42.3047 | 75.89568 | 3.16 | 47 | 24 | 23 | 1.130435 |  |  | 4.8 | 0.04 |  |  |  | F6 CI
| 1104 | UČS17-09 | 3.5 | 4 | 7.2 | [18 empty] | G3 G-F
| 1105 | UČS17-10 | 2.6 | 2.8 | 21.8 | 34.7225 | 1.94 | 1.592775 | 2.64 | 39.66761 | 87.53364 |  | 40 | 19 | 21 | 0.8666667 | [7 empty] | F4 CS
| 1106 | UČS17-11 | 5.7 | 5.9 | 32.1 | 45.44057 | 1.87 | 1.415594 | 2.67 | 46.98149 | 96.72015 |  | 68 | 29 | 39 | 0.9205129 | [7 empty] | F8 CH
| 1107 | UČS17-14 | 1.2 | 1.4 | 11.4 | [7 empty] | 32 | 19 | 13 | [8 empty] | G5 GC
| 1108 | UČS17-15 | 1.4 | 1.5 | 27.4 | 41.0785 | 1.91 | 1.499215 | 2.65 | 43.42585 | 94.59458 | 1.61 | 40 | 24 | 16 | 0.7875 | 24.34423 | 0.006966947 | [5 empty] | F6 CI
| 1109 | UČS17-18 | 3 | 3.15 | 31.9 | 43.53298 | 1.8 | 1.36467 | 2.6 | 47.51268 | 91.62391 | 2.93 | 43 | 27 | 16 | 0.69375 | [7 empty] | F3 MS
| 1110 | UČS17-19 | 2 | 2.4 | 25 | [6 empty] | 0.96 | 33 | 22 | 11 | 0.7272727 | [7 empty] | F4 CS
| 1111 | UČS17-20 | 2 | 2.2 | 14.7 | [7 empty] | 39 | 19 | 20 | 1.215 | [7 empty] | F4 CS
| 1112 | UČS17-22 | 5 | 5.5 | 9.7 | [7 empty] | 42 | 19 | 23 | [8 empty] | G3 G-F | 3/3
–koniec akred.protokolu č.110/2021–