## List1
Příloha č. 2 - Technická specifikace a ceník, sml.č. 26/xxx/3062
Materiálové č. | Název materiálu | Předpoklad odběru za 1 rok | MJ | Cena za 1 měrnou jednotku bez DPH | Cena celkem bez DPH vč. dopravy na sklad
1111310190200 | Mazivo AFC GREASE 400G | 102 | ks |  | 0
Technická specifikace materiálu :
Plastické mazivo AFC Grease je vysoce kvalitní mazivo používané pro lineární vodicí lišty a ložiska. Základem tohoto plastického maziva musí být vysoce kvalitní syntetický olej a musí být vyvinuto s použitím maziva na bázi močoviny jako zvýrazňovače konzistence a musí obsahovat také speciální přísady. Uvedené tak musí zajišťovat vynikající odolnost proti opotřebení a široký teplotní rozsah. Musí být navrženo tak, aby bylo vysoce účinné v prevenci koroze způsobené třením. Zlepšovač konzistence: na bázi močoviny Základový olej: vysoce kvalitní syntetický olej Kinematická viskozita základního oleje: mm2/s (40 °C) 25 Teplotní rozsah: od –54 °C do 177 °C Nízkoteplotní točivý moment: mN-m (–20 °C) Popis výrobku: Zdvih: 3 mm Počet zdvihů za minutu: 200 min-1 Celkový počet zdvihů: 2,88×10⁶ (24 hodin) Povrchový tlak: 1118 MPa Číslo SDS: 1030-T21996-2 Kód výrobku: AFC +70 Balení: 400 g