## Příloha č. 2
Příloha č. 2 - Technická specifikace a ceník
Smlouva č. 26/xxx/3062
Materiálové č. | Název materiálu | Specifikace
1581520004000 | PÍSEK KŘEMIČITÝ SUŠENÝ 0,3-1,6mm | Křemičitý písek sušený, balený, ostrohranný
Písek musí být dodáván sušený
Obsah SiO2 větší než 98%
Velikost frakce křemičitého písku 0,3 – 1,6mm,
Eliminace prachových částic tj. zrn o velikosti < 0,4mm (dovolený objem menší než-li 1%)
Balení - v 10 kg pytlících s úchopovým madlem
Obalový materiál - polyetylén dostatečné kvality – pevnosti pro běžnou manipulaci a uskladnění, UV odolný materiál
Materiálové číslo | Název materiálu | Měrná jednotka | Předpokládané množství v t/rok | Jednotková cena v Kč/t bez DPH
1581520004000 | PÍSEK KŘEMIČITÝ SUŠENÝ 0,3-1,6mm | t | 420
Okatost síta v mm | Podíl v % | Toleranční rozsah
Max. 30 %
> 1,6 | 2.5
1,400 – 1,600 | 11
1,250 – 1,400 | 11
1,000 – 1,250 | 40 | Min. 65 %
0,630 - 1,000 | 35
0,315 – 0,630 | 0.5 | Max. 2,5 %
0
< 0,315 | 0