## PVC podlahy
Príloha č. 2 časti B. Opis predmetu zákazky
špecifikácia - podlahové krytiny PVC |  |  | referenčný typ materiálu
Typ miestnosti | tech. špecifikácia | obecný popis
level 1: Podlahové krytiny určené pre priestory s najvyšším stupňom záťaže:
(Koridory, chodby, čakárne, recepcie, schodiská a pod.) | homogénna PVC podlahová krytina | Vysoko odolná homogénna vinylová podlahová krytina o hrúbke 2 mm v rolniach o šírke 2m, ošetrená laserom vytvrdenou polyuretánovou povrchovou úpravou nevyžadujúcou aplikáciu ochranných emulzii. Hodnota oderuvzdornosti podľa EN 660.2 ≤ 2.0 mm3, skupina T podľa EN 649, váha ≤ 2600 g/m2 . Trieda záťaže 34/43, protišmyk pre verejné priestory DS, reakcia na oheň max. Bfl-s1. TVOC po 28 dňoch < 10 μg/ m3 podľa ISO 16000-6. Bez obsahu ťažkých kovov a ftalátov spadajúcich do skupiny CMR (karcinogény, mutagény, reprotoxiká podľa REACH), obsahujúca bioplastifikátory namiesto bežných zmäkčovadiel. | Gerflor Mipolam Symbioz
| hybridná PVC podlahová krytina | Záťažová hybridná vinylová povlaková krytina v rolniach o šírke 2m. Rubová vrstva z plnidlového PVC, vystužená spevňujúcou mriežkou zo sklenného rúna. Kalandrovaná nášlapná vrstva prefarbená v celej hrúbke zo 100% PVC, UV tvrdená polyuretanová povrchová úprava nevyžadujúca aplikáciu ochranných emulzii. Celková hrúbka PVC krytiny 2 mm, hrúbka nášlapnej vrstvy min. 0,75 mm, skupina oderuvzdornosti T, váha: 2700g/m2, trieda záťaže 34/43, reakcia na oheň Bfl-s1. Protišmyk pre verejné priestory skupina DS, protišmyk za mokra R9. Podlahová krytina je antistatická a je ošetrená antibakteriálnym a protiplesňovým prípravkom. TVOC po 28 dňoch < 10 μg/ m3 podľa ISO 16000-6. Bez obsahu ťažkých kovov a ftalátov spadajících do skupiny CMR (karcinogény, mutagény, reprotoxiká podľa REACH). | Gerflor Taralay Element Compact
level 2: Podlahové krytiny určené pre priestory s vysokým a stredným stupňom záťaže:
(Ambulancie, izby, vyšetrovne, kuchyne a pod.) | homogénna PVC podlahová krytina | Vysoko odolná homogénna vinylová podlahová krytina o hrúbke 2 mm v rolniach o šírke 2m, ošetrená laserom vytvrdenou polyuretánovou povrchovou úpravou nevyžadujúcou aplikáciu ochranných emulzii. Hodnota oderuvzdornosti podľa EN 660.2 ≤ 2.0 mm3, skupina T podľa EN 649, váha 2850 g/m2. Trieda záťaže 34/43, protišmyk pre verejné priestory DS, reakcia na oheň max. Bfl-s1. TVOC po 28 dňoch < 10μg/ m3 podľa ISO 16000-6. Bez obsahu ťažkých kovov a ftalátov spadajúcich do skupiny CMR (karcinogény, mutagény, reprotoxiká podľa REACH). | Gerflor Mipolam Accord
| heterogénna PVC podlahová krytina | Záťažová heterogénna PVC povlaková krytina v rolniach o šírke 1,5m. Celková hrúbka PVC krytiny je 2 mm, hrúbka nášlapnej vrstvy min. 0,8 mm, skupina oderuvzdornosti T, váha: 3180g/m2, trieda záťaže 34/43, reakcia na oheň Bfl-s1. Protišmyk za mokra podľa DIN 51 130 - R10. Rozmerová stálosť EN 434 ≤ 0,40%, reziduálna trvalá deformácia ≤ 0,10mm. | Fatra Nofoflor Extra
level 3: Podlahové krytiny určené pre priestory s najnižším stupňom zaťaženia
(Sklady, technické miestnosti a pod.) | homogénna PVC podlahová krytina | Vysoko odolná homogénna vinylová podlahová krytina o hrúbke 2 mm v rolkách o šírke 2m, ošetrená laserom vytvrdenou polyuretánovou povrchovou úpravou nevyžadujúcou aplikáciu ochranných emulzií. Hodnota oderuvzdornosti podľa EN 660.2 ≤ 2.0 mm3, skupina P podľa EN 649, váha 3120 g/m2. Trieda záťaže 34/43, protišmyk pre verejné priestory DS, reakcia na oheň max. Bfl-s1. TVOC po 28 dňoch < 10μg/ m3 podľa ISO 16000-6. Bez obsahu ťažkých kovov a ftalátov spadajúcich do skupiny CMR (karcinogény, mutagény, reprotoxiká podľa REACH). | Gerflor Mipolam Cosmo
Podlahové krytiny určené pre špeciálne priestory so zvýšenou požiadavkou na vodivosť podlahy:
Priestory so zvýšenou požiadavkou na vodivosť podlahy: RTG, MR, CT, operačné sály a pod. | Antistatická PVC krytina 106<108Ω | Antistatická homogénna PVC podlahová krytina v rolkách o šírke 2m, odolná proti chemikáliám. Hodnota elektrického odporu v rozmedzí 106 až 108Ω. Celková hrúbka 2mm, trieda záťaže 34/43, protišmyk pre verejné priestory DS, trieda reakcie na oheň Bfl-s1. Hodnota oderuvzdornosti podľa EN 660.2 ≤ 4.0 mm3, trieda P, váha 3100g/m2. TVOC po 28 dňoch < 10 μg/m3 podľa ISO 16000-6. Bez obsahu ťažkých kovov a ftalátov spadajúcich do skupiny CMR (karcinogény, mutagény, reprotoxiká podľa REACH). | Gerflor Mipolam Accord EL7
Priestory so zvýšenou požiadavkou na vodivosť podlahy: RTG, MR, CT, operačné sály a pod. | elektrostaticky vodivá PVC krytina 104<106 Ω | Elektrostaticky vodivá homogénna PVC podlahová krytina v rolkách o šírke 2m, odolná voči chemikáliám. Hodnota elektrického odporu v rozmedzí 104 až 106Ω. Celková hrúbka 2mm, trieda záťaže 34/43, protišmyk pre verejné priestory DS, trieda reakcie na oheň Bfl-s1. Hodnota oderuvzdornosti podľa EN 660.2 ≤ 4.0 mm3, trieda P, váha 3060g/m2. TVOC po 28 dňoch μg/ m3 podľa ISO 16000-6. Bez obsahu ťažkých kovov a ftalátov spadajúcich do skupiny CMR (karcinogény, mutagény, reprotoxiká podľa REACH). | Gerflor Mipolam Elegance EL5
Podlahové krytiny určené pre foyer, reprezentatívne a administratívne priestory:
Foyer, reprezentatívne a administratívne priestory | Luxusné vinylové dielce | Syntetická, dekoratívna, flexibilná, antistatická PVC podlahová krytina vyrábaná v tvare štvorcov alebo lamiel, so zrazenými hranami. Skladá sa z kompaktnej spodnej vrstvy, dekoratívneho filmu a 0,7 mm hrubej transparentnej nášľapnej vrstvy. Je lisovaná pod vysokým tlakom a jej celková hrúbka je 2,5 mm. Trieda záťaže 34/43, protišmyk pre verejné priestory DS, trieda reakcie na oheň Bfl-s1. Hodnota oderuvzdornosti podľa EN 660.2 ≤ 2.0 mm3, trieda T, TVOC po 28 dňoch < 100 μg/m3. Bez obsahu ťažkých kovov a ftalátov spadajúcich do skupiny CMR (karcinogény, mutagény, reprotoxiká podľa REACH). | GERFLOR CREATION

## ochranné prvky
Príloha č. 2 časti B. Opis predmetu zákazky
špecifikácia: ochranné prvky |  |  | referenčný typ materiálu
tech. špecifikácia | obrázok | obecný popis
Madlo |  | Oblé madlo s trojúholníkovým tvarom v reze o priemere 40mm určené pre zdravotnické prevádzky. Madlo sa skladá z hliníkového profilu s hrúbkou steny 2 alebo 5mm a hladkého antibakteriálneho PVC obalu prefarbeného v celej hrúbke. Madlo je kotvené na systémové konzoly, pričom rozteč medzi jednotlivými konzolami je 0.8m – 1.2m v závislosti na intenzite prevádzky. Reakcia na oheň max. Bs2-d0. | SPM LINEA TOUCH (2mm hrubá stena z hlíníkového profilu) vysoké a stredné zaťaženie
SPM LINEA TOUCH+ (5mm hrubá stena z hlíníkového profilu) najťažšie zaťaženie
Nárazník |  | Nastenné zvodidlo o šírke 180 mm určené pre zdravotnícke prevádzky. Zvodidlo sa skladá z priebežne prefarbeného PVC profilu o hrúbke 2,5mm, ktorý je osadený do hliníkovej konzoly. Konzoly sú kotvené do steny pomocou hmoždiniek. Celková hrúbka je 25mm, pričom rozteč medzi dvoma konzolami je 0,75m. Celková dĺžka zvodidla je 4m. Priebežný profil je doplnený o koncovky a rohové tvarové profily. Reakcia na oheň max. Bs2 d0. | SPM LINEA PUNCH
Rohový profil (chránič rohov) |  | Ochranný rohový PVC profil určený pre zdravotnícke prevádzky. Profil má dĺžku 1.3m, 2m, alebo 4m, hrúbku 3mm a šírku krídla 53mm. Profil je prefarbený v celej hrúbke a má pružnú hranu, ktorá umožňuje inštaláciu aj na nepravoúhle rohy (80° to 150°). Reakcia na oheň max. Bs2-d0. | SPM LINEA FLEX
Ochranný plát dverí |  | Ochranný vinylový pás o hrúbke 2mm so štruktúrovaným povrchom. Vinylový pás je homogénne prefarbený v celej hrúbke a neobsahuje žiadne ťažké kovy a ftaláty spadajúce do skupiny CMR (karcinogény, mutageny, reprotoxika) podľa REACH. Jednotlivé pláty sú lepené na steny a dvere pomocou akrylátového nízko emisného lepidla. Reakcia na oheň trieda B podľa ČSN EN 13501-1. | SPM Decosheet