## Šmyková skúška
Ingeo - Envilab s.r.o.
|  | Bytčická 16 Žilina |  |  |  |  | Triaxiálna skúška UU
Názov úlohy : |  | KE,Modernizácia električkových tratí MET v meste Košice,2.etapa,UČS 17,podrobný IG prieskum,č.ú.352/2021/ZA |  | Dátum: | 2026-07-30 07:28
Číslo úlohy : |  | L09/218 |  | Sonda : | UČS17-09
Číslo vzorky: |  | 1103 |  | Hĺbka : | 003-003 m
Odberateľ : |  | CAD-ECO a.s.
Parametre reziduálnej pevnosti
| uhol jr |  | 15.43311 | °
| súdržnosť cr |  | 2.526 | kPa
| korelácia rr |  | 0.9646424
| s3f [kPa] | s1f [kPa] | e1 [%] | Def2 [kPa2] |  | w [%]
| 0 | 84 | 10.17 | 2.6284 |  | 28.5
| 50.9 | 151.1 | 15.28 | 2.286711 |  | 29.2
| 100.9 | 209.2 | 14.16 | 1.119557 |  | 29
| 200.9 | 323.3 | 15.78 | 0.9007728 |  | 28.9
Obor platnosti šmykovej pevnosti: 38 - 257 kPa
| fu = | 4.8
| cu = | 40.2

## Data (hidden)
| FI | C |  | Priamka smykovej pevnosti |  |  | Obor platnosti | MIN | MAX | GRAF | 323.3 | 0.528 |  | Skúška |  | Vzorka |  | Parametre
EF | 4.8 | 40.2 |  | 0 | 40.2 |  |  | 38.372 | 256.9451 |  |  |  | UU | Guid | de738cd0-8d88-4315-8138-8a4a45e44c81 | Guid | 0ea28ebb-8db0-480f-b378-b5b61fe71e7e | Parameter_Guid | ParameterNazov | ParameterAlias | HodnotaTyp | HodnotaTypNazov | HodnotaCislo | HodnotaFormat | HodnotaCasZaklad | HodnotaCasZakladNazov | HodnotaText | RozsahMin | RozsahMax | Znacka_Guid | Rozmer_Guid | RozmerText | ObjektGuid | Skuska_Guid | Povodna | OdvodHodTyp | OdvodHodObjektGuid | Skupina | Vypocet | Systemovy | ObjektTyp | ObjektNazov | Seria | Poradie
|  |  |  | 600 | 90.58341 | [7 empty] | UU | ID | 146143 | Cislo | 1103 | b4c6def2-4c91-4065-86c7-5ea0d7bce4dd | Priemer zaťaz. tyčky | AD | 2 | Reálne číslo | 15.5 | 1 | 2 | Minúty |  | 0 | 20 |  | 276e5cc2-2ec8-4601-94ad-99baca59f216 | mm | 00000000-0000-0000-0000-000000000000 | de738cd0-8d88-4315-8138-8a4a45e44c81 | FALSE | 0 |  | 0 |  | FALSE | 1 |  | 1 | 0
s3 [kPa] | s1 [kPa] | s | t | ef [%] | Def2 [kPa2] | u [kPa] | umax [kPa] | sS [kPa] | s [kPa] |  |  |  | s | Typ_ID | 2 | IDCislo |  | 17f457d0-a4b5-45ce-9c21-fd395a22525f | Prierez. plocha zaťaz. tyčky | AP | 2 | Reálne číslo | 188.6 | 2 | 2 | Minúty |  | 0 |  |  | 5a3696e8-13fd-41b4-8647-4747b2771a88 | mm2 | 00000000-0000-0000-0000-000000000000 | de738cd0-8d88-4315-8138-8a4a45e44c81 | FALSE | 0 |  | 0 | 3.14*[AD]*[AD]/4 | FALSE | 1 |  | 1 | 0 |  | S1+S3 | 84 |  | 202 |  | 310.1 |  | 524.2
0 | 84 | 42 | 42 | 10.17 | 2.6284 | 0 | 0 | 0 | 100 |  |  |  | 84 | Stav_ID | 107 | IDText |  | 72e80b59-2b18-4a58-894a-1afc38eb43a7 | Trenie zaťaz. tyčky vo vedení | F | 2 | Reálne číslo | 0 | 2 | 2 | Minúty |  |  |  |  | e4852c19-ee95-4e30-8f78-ea1a65b82899 | N | 00000000-0000-0000-0000-000000000000 | de738cd0-8d88-4315-8138-8a4a45e44c81 | FALSE | 0 |  | 0 |  | FALSE | 1 |  | 1 | 0 |  | S1*S3 | 0 |  | 7690.991 |  | 21108.28 |  | 64950.97
50.9 | 151.1 | 101 | 50.1 | 15.28 | 2.286711 | 0 | 0 | 0 | 200 |  |  |  | 100.2 | Poznamka | ...ce EL trat\1103\3.txt | SondaCislo | UČS17-09 | 017fa9b4-62ba-4635-bdda-c53dadaa7c72 | Váha zaťaz. tyčky (vrátane nadľahčenia vnútri komory) | G | 2 | Reálne číslo | 0 | 2 | 2 | Minúty |  |  |  |  | e4852c19-ee95-4e30-8f78-ea1a65b82899 | N | 00000000-0000-0000-0000-000000000000 | de738cd0-8d88-4315-8138-8a4a45e44c81 | FALSE | 0 |  | 0 |  | FALSE | 1 |  | 1 | 0 |  | PRIR | 0.84 |  | 1.002 |  | 1.083 |  | 1.224
100.9 | 209.2 | 155.1 | 54.2 | 14.16 | 1.119557 | 0 | 0 | 0 | 300 |  |  |  | 108.3 | Vzorka_Guid | 0ea28ebb-8db0-480f-b378-b5b61fe71e7e | SondaIDCislo |  | 826e6828-7678-4479-9a6f-1d19f52f6007 | Poč. objem vzorky | OBJEM_VZ | 2 | Reálne číslo | 85.02 | 2 | 2 | Minúty |  |  |  |  | 30dce804-2a01-4bd5-b74c-ac23813b8ec9 | cm3 | 00000000-0000-0000-0000-000000000000 | de738cd0-8d88-4315-8138-8a4a45e44c81 | FALSE | 0 |  | 0 | (3.14*([PRIEMER_VZ]*[PRIEMER_VZ])*[VYSKA_VZ])/4000 | FALSE | 1 |  | 1 | 1 |  | Kruznice | x | y | x | y | x | y | x | y | x | y | x | y
200.9 | 323.3 | 262.1 | 61.2 | 15.78 | 0.9007728 | 0 | 0 | 0 | 400 |  |  |  | 122.4 | TypNazov | Triaxiálna šmyková skúška | SondaIDText |  | 1b0bddab-0006-4114-96e2-16b0ed93f748 | Poč. priemer vzorky | PRIEMER_VZ | 2 | Reálne číslo | 38 | 1 | 2 | Minúty |  |  |  |  | 276e5cc2-2ec8-4601-94ad-99baca59f216 | mm | 00000000-0000-0000-0000-000000000000 | de738cd0-8d88-4315-8138-8a4a45e44c81 | FALSE | 0 |  | 0 |  | FALSE | 1 |  | 1 | 0 | 0 | 0 | 0 | 0 | 50.9 | 0 | 100.9 | 0 | 200.9 | 0
[14 empty] | StavNazov | Vyhodnotená | OdberHlbkaOd | 2.85 | 48a74e37-a28f-473d-94eb-4cd80a008e6c | Teplotný súčiniteľ 2 | RK | 2 | Reálne číslo | 1 | 0 | 2 | Minúty |  |  |  |  | 677523dd-fae6-4745-b09d-ff84c0d1d077 | mm3/kPa | 00000000-0000-0000-0000-000000000000 | de738cd0-8d88-4315-8138-8a4a45e44c81 | FALSE | 0 |  | 0 |  | TRUE | 1 |  | 1 | 0 | 1 | 0.02467198 | 0.02072446 | 1.319252 | 50.92472 | 1.573679 | 100.9267 | 1.700893 | 200.9302 | 1.922338
[14 empty] | StrojNazov | Triaxiál 1 | OdberHlbkaDo | 3 | 1c2af2cc-410d-4ec8-8ca2-700161fe703f | Teplotný súčiniteľ 1 | RT | 2 | Reálne číslo | 1 | 2 | 2 | Minúty |  |  |  |  | a05ad9c2-e43f-43cd-ab5d-9a7f0ce44f75 | mm3/°C | 00000000-0000-0000-0000-000000000000 | de738cd0-8d88-4315-8138-8a4a45e44c81 | FALSE | 0 |  | 0 |  | TRUE | 1 |  | 1 | 0 | 2 | 0.09866358 | 0.08287741 | 2.637202 | 50.99886 | 3.145805 | 101.0069 | 3.400106 | 201.0208 | 3.84278
[14 empty] | ParametreSkusky | 14 | OdberMiesto |  | e755892a-919c-4b77-bc94-503b91e90b1a | Umiestnenie axiálneho snámača sily | S | 2 | Reálne číslo | 1 | 0 | 2 | Minúty |  | 0 | 1 |  |  |  | 00000000-0000-0000-0000-000000000000 | de738cd0-8d88-4315-8138-8a4a45e44c81 | FALSE | 0 |  | 0 |  | FALSE | 1 |  | 1 | 0 | 3 | 0.2219018 | 0.1863975 | 3.952549 | 51.12235 | 4.714827 | 101.1403 | 5.095965 | 201.1716 | 5.759428
[14 empty] | Zaciatok | 14 | Poznamka |  | f9aaf355-d8ca-418a-8d7e-55ef3a159a5d | Sýtená | SYT_VZ | 2 | Reálne číslo | 0 | 0 | 2 | Minúty |  | 0 | 1 |  |  |  | 00000000-0000-0000-0000-000000000000 | de738cd0-8d88-4315-8138-8a4a45e44c81 | FALSE | 0 |  | 0 |  | FALSE | 1 |  | 1 | 0 | 4 | 0.3942649 | 0.3311825 | 5.263996 | 51.29506 | 6.279195 | 101.327 | 6.786794 | 201.3826 | 7.670394
[14 empty] | Koniec | 14 | UlohaGuid | 03f07bfc-1500-4f63-a70b-1e9ce7598ea7 | f03e3875-33af-4cdb-9f35-04d8c5e35253 | Poč. tep. kom. vody | TEPLOTA_KOM | 2 | Reálne číslo | 20 | 0 | 2 | Minúty |  |  |  |  | 2f3e5c57-b2de-4feb-86e1-bc8963cfd28e | °C | 00000000-0000-0000-0000-000000000000 | de738cd0-8d88-4315-8138-8a4a45e44c81 | FALSE | 11 | 0527005b-1394-457e-ab39-1c2ce60b7238 | 0 |  | FALSE | 1 |  | 1 | 0 | 5 | 0.615583 | 0.5170897 | 6.570248 | 51.51682 | 7.837367 | 101.5667 | 8.470926 | 201.6535 | 9.573789
[14 empty] | Guid | c7d0094a-d391-4499-b3d0-9854521f939f | UlohaNazov | KE,Modernizácia električkových tratí MET v meste Košice,2.etapa,UČS 17,podrobný IG prieskum,č.ú.352/2021/ZA | ac117ec6-7309-4522-803d-019a4e81a4de | Poč. kom. tlak | TLAK_KOM | 2 | Reálne číslo | 99.1 | 1 | 2 | Minúty | [5 empty] | kPa | 00000000-0000-0000-0000-000000000000 | de738cd0-8d88-4315-8138-8a4a45e44c81 | FALSE | 11 | ba557e96-4e90-442b-a1f6-4c2fe4480771 | 0 |  | FALSE | 1 |  | 1 | 0 | 6 | 0.8856375 | 0.7439355 | 7.870015 | 51.78741 | 9.387804 | 101.8591 | 10.1467 | 201.984 | 11.46774
[14 empty] | ID | 146141 | UlohaCislo | L09/218 | cb5b76a6-c1c0-49a0-9602-ba7985c2f9b5 | Typ skúšky | TYP_SK | 1 | Text |  | 0 | 2 | Minúty | UU | [5 empty] | 00000000-0000-0000-0000-000000000000 | de738cd0-8d88-4315-8138-8a4a45e44c81 | FALSE | 0 |  | 0 |  | FALSE | 1 |  | 1 | 0 | 7 | 1.204162 | 1.011496 | 9.162016 | 52.10657 | 10.92898 | 102.2041 | 11.81246 | 202.3739 | 13.35037
[14 empty] | Typ_ID | 2 | UlohaIDCislo |  | c4ef4820-f78d-473f-9820-6a01dd9332b6 | Poč. výška vzorky | VYSKA_VZ | 2 | Reálne číslo | 75 | 1 | 2 | Minúty |  | 0 |  |  | 276e5cc2-2ec8-4601-94ad-99baca59f216 | mm | 00000000-0000-0000-0000-000000000000 | de738cd0-8d88-4315-8138-8a4a45e44c81 | FALSE | 0 |  | 0 |  | FALSE | 1 |  | 1 | 0 | 8 | 1.570842 | 1.319507 | 10.44498 | 52.47399 | 12.45936 | 102.6012 | 13.46656 | 202.8227 | 15.21982
[14 empty] | Stav_ID | 107 | UlohaIDText |  | b4c6def2-4c91-4065-86c7-5ea0d7bce4dd | Priemer zaťaz. tyčky | AD | 2 | Reálne číslo | 16 | 1 | 2 | Minúty |  | 0 | 20 |  | 276e5cc2-2ec8-4601-94ad-99baca59f216 | mm | 00000000-0000-0000-0000-000000000000 | c7d0094a-d391-4499-b3d0-9854521f939f | FALSE | 0 |  | 0 |  | FALSE | 1 |  | 2 | 0 | 9 | 1.985316 | 1.667665 | 11.71763 | 52.88929 | 13.97746 | 103.0501 | 15.10737 | 203.33 | 17.07425
[14 empty] | Poznamka | ...ce EL trat\1103\1.txt | UlohaPoznamka |  | 17f457d0-a4b5-45ce-9c21-fd395a22525f | Prierez. plocha zaťaz. tyčky | AP | 2 | Reálne číslo | 200.96 | 2 | 2 | Minúty |  | 0 |  |  | 5a3696e8-13fd-41b4-8647-4747b2771a88 | mm2 | 00000000-0000-0000-0000-000000000000 | c7d0094a-d391-4499-b3d0-9854521f939f | FALSE | 0 |  | 0 | 3.14*[AD]*[AD]/4 | FALSE | 1 |  | 2 | 0 | 10 | 2.447174 | 2.055626 | 12.97871 | 53.35207 | 15.48175 | 103.5503 | 16.73327 | 203.8953 | 18.91184
[14 empty] | Vzorka_Guid | 0ea28ebb-8db0-480f-b378-b5b61fe71e7e | ZakaznikGuid | 07fadd7d-8799-47ca-bd51-5d54a2ac1930 | 72e80b59-2b18-4a58-894a-1afc38eb43a7 | Trenie zaťaz. tyčky vo vedení | F | 2 | Reálne číslo | 0 | 2 | 2 | Minúty |  |  |  |  | e4852c19-ee95-4e30-8f78-ea1a65b82899 | N | 00000000-0000-0000-0000-000000000000 | c7d0094a-d391-4499-b3d0-9854521f939f | FALSE | 0 |  | 0 |  | FALSE | 1 |  | 2 | 0 | 11 | 2.955962 | 2.483008 | 14.22699 | 53.86188 | 16.97077 | 104.1013 | 18.34266 | 204.5181 | 20.73076
[14 empty] | TypNazov | Triaxiálna šmyková skúška | ZakaznikNazov | CAD-ECO a.s. | 017fa9b4-62ba-4635-bdda-c53dadaa7c72 | Váha zaťaz. tyčky (vrátane nadľahčenia vnútri komory) | G | 2 | Reálne číslo | 0 | 2 | 2 | Minúty |  |  |  |  | e4852c19-ee95-4e30-8f78-ea1a65b82899 | N | 00000000-0000-0000-0000-000000000000 | c7d0094a-d391-4499-b3d0-9854521f939f | FALSE | 0 |  | 0 |  | FALSE | 1 |  | 2 | 0 | 12 | 3.511176 | 2.949388 | 15.46123 | 54.4182 | 18.44304 | 104.7026 | 19.93394 | 205.1977 | 22.52922
[14 empty] | StavNazov | Vyhodnotená |  |  | 826e6828-7678-4479-9a6f-1d19f52f6007 | Poč. objem vzorky | OBJEM_VZ | 2 | Reálne číslo | 85.02 | 2 | 2 | Minúty |  |  |  |  | 30dce804-2a01-4bd5-b74c-ac23813b8ec9 | cm3 | 00000000-0000-0000-0000-000000000000 | c7d0094a-d391-4499-b3d0-9854521f939f | FALSE | 0 |  | 0 | (3.14*([PRIEMER_VZ]*[PRIEMER_VZ])*[VYSKA_VZ])/4000 | FALSE | 1 |  | 2 | 1 | 13 | 4.112269 | 3.454306 | 16.68021 | 55.02049 | 19.89711 | 105.3536 | 21.50556 | 205.9334 | 24.30545
[14 empty] | StrojNazov | Triaxiál 1 |  |  | 1b0bddab-0006-4114-96e2-16b0ed93f748 | Poč. priemer vzorky | PRIEMER_VZ | 2 | Reálne číslo | 38 | 1 | 2 | Minúty |  |  |  |  | 276e5cc2-2ec8-4601-94ad-99baca59f216 | mm | 00000000-0000-0000-0000-000000000000 | c7d0094a-d391-4499-b3d0-9854521f939f | FALSE | 0 |  | 0 |  | FALSE | 1 |  | 2 | 0 | 14 | 4.758647 | 3.997264 | 17.88273 | 55.66817 | 21.33154 | 106.0536 | 23.05595 | 206.7246 | 26.05769
[14 empty] | ParametreSkusky | 14 |  |  | 48a74e37-a28f-473d-94eb-4cd80a008e6c | Teplotný súčiniteľ 2 | RK | 2 | Reálne číslo | 1 | 0 | 2 | Minúty |  |  |  |  | 677523dd-fae6-4745-b09d-ff84c0d1d077 | mm3/kPa | 00000000-0000-0000-0000-000000000000 | c7d0094a-d391-4499-b3d0-9854521f939f | FALSE | 0 |  | 0 |  | TRUE | 1 |  | 2 | 0 | 15 | 5.449674 | 4.577726 | 19.0676 | 56.36057 | 22.74493 | 106.802 | 24.58358 | 207.5704 | 27.78422
[14 empty] | Zaciatok | 14 |  |  | 1c2af2cc-410d-4ec8-8ca2-700161fe703f | Teplotný súčiniteľ 1 | RT | 2 | Reálne číslo | 1 | 2 | 2 | Minúty |  |  |  |  | a05ad9c2-e43f-43cd-ab5d-9a7f0ce44f75 | mm3/°C | 00000000-0000-0000-0000-000000000000 | c7d0094a-d391-4499-b3d0-9854521f939f | FALSE | 0 |  | 0 |  | TRUE | 1 |  | 2 | 0 | 16 | 6.184666 | 5.195119 | 20.23365 | 57.09704 | 24.13586 | 107.598 | 26.08696 | 208.47 | 29.48332
[14 empty] | Koniec | 14 |  |  | e755892a-919c-4b77-bc94-503b91e90b1a | Umiestnenie axiálneho snámača sily | S | 2 | Reálne číslo | 1 | 0 | 2 | Minúty |  | 0 | 1 |  |  |  | 00000000-0000-0000-0000-000000000000 | c7d0094a-d391-4499-b3d0-9854521f939f | FALSE | 0 |  | 0 |  | FALSE | 1 |  | 2 | 0 | 17 | 6.962899 | 5.848835 | 21.37974 | 57.87683 | 25.50298 | 108.4408 | 27.56459 | 209.4226 | 31.15333
[14 empty] | Guid | 1306dc5b-0d13-4086-8e8d-a3db10b1fc45 |  |  | f9aaf355-d8ca-418a-8d7e-55ef3a159a5d | Sýtená | SYT_VZ | 2 | Reálne číslo | 0 | 0 | 2 | Minúty |  | 0 | 1 |  |  |  | 00000000-0000-0000-0000-000000000000 | c7d0094a-d391-4499-b3d0-9854521f939f | FALSE | 0 |  | 0 |  | FALSE | 1 |  | 2 | 0 | 18 | 7.783604 | 6.538227 | 22.50473 | 58.69917 | 26.84492 | 109.3296 | 29.01502 | 210.4271 | 32.7926
[14 empty] | ID | 146144 |  |  | f03e3875-33af-4cdb-9f35-04d8c5e35253 | Poč. tep. kom. vody | TEPLOTA_KOM | 2 | Reálne číslo | 20 | 0 | 2 | Minúty |  |  |  |  | 2f3e5c57-b2de-4feb-86e1-bc8963cfd28e | °C | 00000000-0000-0000-0000-000000000000 | c7d0094a-d391-4499-b3d0-9854521f939f | FALSE | 11 | 0527005b-1394-457e-ab39-1c2ce60b7238 | 0 |  | FALSE | 1 |  | 2 | 0 | 19 | 8.645971 | 7.262616 | 23.6075 | 59.56327 | 28.16038 | 110.2636 | 30.43681 | 211.4827 | 34.3995
[14 empty] | Typ_ID | 2 |  |  | ac117ec6-7309-4522-803d-019a4e81a4de | Poč. kom. tlak | TLAK_KOM | 2 | Reálne číslo | -1.4 | 1 | 2 | Minúty | [5 empty] | kPa | 00000000-0000-0000-0000-000000000000 | c7d0094a-d391-4499-b3d0-9854521f939f | FALSE | 11 | ba557e96-4e90-442b-a1f6-4c2fe4480771 | 0 |  | FALSE | 1 |  | 2 | 0 | 20 | 9.54915 | 8.021286 | 24.68698 | 60.46825 | 29.44804 | 111.2417 | 31.82857 | 212.5882 | 35.97246
[14 empty] | Stav_ID | 107 |  |  | cb5b76a6-c1c0-49a0-9602-ba7985c2f9b5 | Typ skúšky | TYP_SK | 1 | Text |  | 0 | 2 | Minúty | PT | [5 empty] | 00000000-0000-0000-0000-000000000000 | c7d0094a-d391-4499-b3d0-9854521f939f | FALSE | 0 |  | 0 |  | FALSE | 1 |  | 2 | 0 | 21 | 10.49225 | 8.813489 | 25.7421 | 61.41324 | 30.70664 | 112.2631 | 33.18892 | 213.7425 | 37.50991
[14 empty] | Poznamka | ...ce EL trat\1103\4.txt |  |  | c4ef4820-f78d-473f-9820-6a01dd9332b6 | Poč. výška vzorky | VYSKA_VZ | 2 | Reálne číslo | 75 | 1 | 2 | Minúty |  | 0 |  |  | 276e5cc2-2ec8-4601-94ad-99baca59f216 | mm | 00000000-0000-0000-0000-000000000000 | c7d0094a-d391-4499-b3d0-9854521f939f | FALSE | 0 |  | 0 |  | FALSE | 1 |  | 2 | 0 | 22 | 11.47434 | 9.638444 | 26.77181 | 62.39729 | 31.93494 | 113.3267 | 34.51651 | 214.9446 | 39.01035
[14 empty] | Vzorka_Guid | 0ea28ebb-8db0-480f-b378-b5b61fe71e7e |  |  | b4c6def2-4c91-4065-86c7-5ea0d7bce4dd | Priemer zaťaz. tyčky | AD | 2 | Reálne číslo | 15.5 | 1 | 2 | Minúty |  | 0 | 20 |  | 276e5cc2-2ec8-4601-94ad-99baca59f216 | mm | 00000000-0000-0000-0000-000000000000 | 1306dc5b-0d13-4086-8e8d-a3db10b1fc45 | FALSE | 0 |  | 0 |  | FALSE | 1 |  | 3 | 0 | 23 | 12.49445 | 10.49534 | 27.7751 | 63.41944 | 33.13173 | 114.4315 | 35.81004 | 216.1932 | 40.47228
[14 empty] | TypNazov | Triaxiálna šmyková skúška |  |  | 17f457d0-a4b5-45ce-9c21-fd395a22525f | Prierez. plocha zaťaz. tyčky | AP | 2 | Reálne číslo | 188.6 | 2 | 2 | Minúty |  | 0 |  |  | 5a3696e8-13fd-41b4-8647-4747b2771a88 | mm2 | 00000000-0000-0000-0000-000000000000 | 1306dc5b-0d13-4086-8e8d-a3db10b1fc45 | FALSE | 0 |  | 0 | 3.14*[AD]*[AD]/4 | FALSE | 1 |  | 3 | 0 | 24 | 13.55157 | 11.38332 | 28.75098 | 64.47867 | 34.29581 | 115.5763 | 37.06822 | 217.4871 | 41.89428
[14 empty] | StavNazov | Vyhodnotená |  |  | 72e80b59-2b18-4a58-894a-1afc38eb43a7 | Trenie zaťaz. tyčky vo vedení | F | 2 | Reálne číslo | 0 | 2 | 2 | Minúty |  |  |  |  | e4852c19-ee95-4e30-8f78-ea1a65b82899 | N | 00000000-0000-0000-0000-000000000000 | 1306dc5b-0d13-4086-8e8d-a3db10b1fc45 | FALSE | 0 |  | 0 |  | FALSE | 1 |  | 3 | 0 | 25 | 14.64466 | 12.30152 | 29.69848 | 65.57395 | 35.42605 | 116.7602 | 38.28983 | 218.8251 | 43.27493
[14 empty] | StrojNazov | Triaxiál 1 |  |  | 017fa9b4-62ba-4635-bdda-c53dadaa7c72 | Váha zaťaz. tyčky (vrátane nadľahčenia vnútri komory) | G | 2 | Reálne číslo | 0 | 2 | 2 | Minúty |  |  |  |  | e4852c19-ee95-4e30-8f78-ea1a65b82899 | N | 00000000-0000-0000-0000-000000000000 | 1306dc5b-0d13-4086-8e8d-a3db10b1fc45 | FALSE | 0 |  | 0 |  | FALSE | 1 |  | 3 | 0 | 26 | 15.77264 | 13.24902 | 30.61668 | 66.70419 | 36.52133 | 117.9818 | 39.47365 | 220.2057 | 44.61288
[14 empty] | ParametreSkusky | 14 |  |  | 826e6828-7678-4479-9a6f-1d19f52f6007 | Poč. objem vzorky | OBJEM_VZ | 2 | Reálne číslo | 85.02 | 2 | 2 | Minúty |  |  |  |  | 30dce804-2a01-4bd5-b74c-ac23813b8ec9 | cm3 | 00000000-0000-0000-0000-000000000000 | 1306dc5b-0d13-4086-8e8d-a3db10b1fc45 | FALSE | 0 |  | 0 | (3.14*([PRIEMER_VZ]*[PRIEMER_VZ])*[VYSKA_VZ])/4000 | FALSE | 1 |  | 3 | 1 | 27 | 16.93441 | 14.2249 | 31.50466 | 67.86828 | 37.58057 | 119.24 | 40.61851 | 221.6277 | 45.9068
[14 empty] | Zaciatok | 14 |  |  | 1b0bddab-0006-4114-96e2-16b0ed93f748 | Poč. priemer vzorky | PRIEMER_VZ | 2 | Reálne číslo | 38 | 1 | 2 | Minúty |  |  |  |  | 276e5cc2-2ec8-4601-94ad-99baca59f216 | mm | 00000000-0000-0000-0000-000000000000 | 1306dc5b-0d13-4086-8e8d-a3db10b1fc45 | FALSE | 0 |  | 0 |  | FALSE | 1 |  | 3 | 0 | 28 | 18.1288 | 15.22819 | 32.36156 | 69.06506 | 38.60272 | 120.5335 | 41.72329 | 223.0896 | 47.15541
[14 empty] | Koniec | 14 |  |  | 48a74e37-a28f-473d-94eb-4cd80a008e6c | Teplotný súčiniteľ 2 | RK | 2 | Reálne číslo | 1 | 0 | 2 | Minúty |  |  |  |  | 677523dd-fae6-4745-b09d-ff84c0d1d077 | mm3/kPa | 00000000-0000-0000-0000-000000000000 | 1306dc5b-0d13-4086-8e8d-a3db10b1fc45 | FALSE | 0 |  | 0 |  | TRUE | 1 |  | 3 | 0 | 29 | 19.35465 | 16.2579 | 33.18651 | 70.29336 | 39.58677 | 121.8611 | 42.78689 | 224.5901 | 48.35748
[14 empty] | Guid | e48aa0b6-101a-422b-add6-e35c8c812c55 |  |  | 1c2af2cc-410d-4ec8-8ca2-700161fe703f | Teplotný súčiniteľ 1 | RT | 2 | Reálne číslo | 1 | 2 | 2 | Minúty |  |  |  |  | a05ad9c2-e43f-43cd-ab5d-9a7f0ce44f75 | mm3/°C | 00000000-0000-0000-0000-000000000000 | 1306dc5b-0d13-4086-8e8d-a3db10b1fc45 | FALSE | 0 |  | 0 |  | TRUE | 1 |  | 3 | 0 | 30 | 20.61074 | 17.31302 | 33.97871 | 71.55196 | 40.53175 | 123.2214 | 43.80827 | 226.1275 | 49.51184
[14 empty] | ID | 146142 |  |  | e755892a-919c-4b77-bc94-503b91e90b1a | Umiestnenie axiálneho snámača sily | S | 2 | Reálne číslo | 1 | 0 | 2 | Minúty |  | 0 | 1 |  |  |  | 00000000-0000-0000-0000-000000000000 | 1306dc5b-0d13-4086-8e8d-a3db10b1fc45 | FALSE | 0 |  | 0 |  | FALSE | 1 |  | 3 | 0 | 31 | 21.89583 | 18.3925 | 34.73738 | 72.83963 | 41.43674 | 124.6132 | 44.78641 | 227.7005 | 50.61733
[14 empty] | Typ_ID | 2 |  |  | f9aaf355-d8ca-418a-8d7e-55ef3a159a5d | Sýtená | SYT_VZ | 2 | Reálne číslo | 0 | 0 | 2 | Minúty |  | 0 | 1 |  |  |  | 00000000-0000-0000-0000-000000000000 | 1306dc5b-0d13-4086-8e8d-a3db10b1fc45 | FALSE | 0 |  | 0 |  | FALSE | 1 |  | 3 | 0 | 32 | 23.20866 | 19.49527 | 35.46177 | 74.15508 | 42.30083 | 126.035 | 45.72036 | 229.3074 | 51.67287
[14 empty] | Stav_ID | 107 |  |  | f03e3875-33af-4cdb-9f35-04d8c5e35253 | Poč. tep. kom. vody | TEPLOTA_KOM | 2 | Reálne číslo | 20 | 0 | 2 | Minúty |  |  |  |  | 2f3e5c57-b2de-4feb-86e1-bc8963cfd28e | °C | 00000000-0000-0000-0000-000000000000 | 1306dc5b-0d13-4086-8e8d-a3db10b1fc45 | FALSE | 11 | 0527005b-1394-457e-ab39-1c2ce60b7238 | 0 |  | FALSE | 1 |  | 3 | 0 | 33 | 24.54793 | 20.62026 | 36.15117 | 75.49703 | 43.12318 | 127.4854 | 46.60918 | 230.9467 | 52.67741
[14 empty] | Poznamka | ...ce EL trat\1103\2.txt |  |  | ac117ec6-7309-4522-803d-019a4e81a4de | Poč. kom. tlak | TLAK_KOM | 2 | Reálne číslo | 199.1 | 1 | 2 | Minúty | [5 empty] | kPa | 00000000-0000-0000-0000-000000000000 | 1306dc5b-0d13-4086-8e8d-a3db10b1fc45 | FALSE | 11 | ba557e96-4e90-442b-a1f6-4c2fe4480771 | 0 |  | FALSE | 1 |  | 3 | 0 | 34 | 25.91232 | 21.76635 | 36.80488 | 76.86414 | 43.90297 | 128.963 | 47.452 | 232.6167 | 53.62997
[14 empty] | Vzorka_Guid | 0ea28ebb-8db0-480f-b378-b5b61fe71e7e |  |  | cb5b76a6-c1c0-49a0-9602-ba7985c2f9b5 | Typ skúšky | TYP_SK | 1 | Text |  | 0 | 2 | Minúty | UU | [5 empty] | 00000000-0000-0000-0000-000000000000 | 1306dc5b-0d13-4086-8e8d-a3db10b1fc45 | FALSE | 0 |  | 0 |  | FALSE | 1 |  | 3 | 0 | 35 | 27.30048 | 22.9324 | 37.42227 | 78.25508 | 44.63943 | 130.4664 | 48.248 | 234.3158 | 54.5296
[14 empty] | TypNazov | Triaxiálna šmyková skúška |  |  | c4ef4820-f78d-473f-9820-6a01dd9332b6 | Poč. výška vzorky | VYSKA_VZ | 2 | Reálne číslo | 75 | 1 | 2 | Minúty |  | 0 |  |  | 276e5cc2-2ec8-4601-94ad-99baca59f216 | mm | 00000000-0000-0000-0000-000000000000 | 1306dc5b-0d13-4086-8e8d-a3db10b1fc45 | FALSE | 0 |  | 0 |  | FALSE | 1 |  | 3 | 0 | 36 | 28.71104 | 24.11727 | 38.00274 | 79.66846 | 45.33184 | 131.9941 | 48.99638 | 236.0423 | 55.37541
[14 empty] | StavNazov | Vyhodnotená |  |  | b4c6def2-4c91-4065-86c7-5ea0d7bce4dd | Priemer zaťaz. tyčky | AD | 2 | Reálne číslo | 15.5 | 1 | 2 | Minúty |  | 0 | 20 |  | 276e5cc2-2ec8-4601-94ad-99baca59f216 | mm | 00000000-0000-0000-0000-000000000000 | e48aa0b6-101a-422b-add6-e35c8c812c55 | FALSE | 0 |  | 0 |  | FALSE | 1 |  | 4 | 0 | 37 | 30.14261 | 25.31979 | 38.54569 | 81.10289 | 45.97951 | 133.5444 | 49.69641 | 237.7945 | 56.16658
[14 empty] | StrojNazov | Triaxiál 1 |  |  | 17f457d0-a4b5-45ce-9c21-fd395a22525f | Prierez. plocha zaťaz. tyčky | AP | 2 | Reálne číslo | 188.6 | 2 | 2 | Minúty |  | 0 |  |  | 5a3696e8-13fd-41b4-8647-4747b2771a88 | mm2 | 00000000-0000-0000-0000-000000000000 | e48aa0b6-101a-422b-add6-e35c8c812c55 | FALSE | 0 |  | 0 | 3.14*[AD]*[AD]/4 | FALSE | 1 |  | 4 | 0 | 38 | 31.59377 | 26.53877 | 39.05061 | 82.55696 | 46.5818 | 135.1161 | 50.34739 | 239.5708 | 56.90232
[14 empty] | ParametreSkusky | 14 |  |  | 72e80b59-2b18-4a58-894a-1afc38eb43a7 | Trenie zaťaz. tyčky vo vedení | F | 2 | Reálne číslo | 0 | 2 | 2 | Minúty |  |  |  |  | e4852c19-ee95-4e30-8f78-ea1a65b82899 | N | 00000000-0000-0000-0000-000000000000 | e48aa0b6-101a-422b-add6-e35c8c812c55 | FALSE | 0 |  | 0 |  | FALSE | 1 |  | 4 | 0 | 39 | 33.0631 | 27.77301 | 39.51699 | 84.02923 | 47.13813 | 136.7073 | 50.94869 | 241.3692 | 57.5819
[14 empty] | Zaciatok | 14 |  |  | 017fa9b4-62ba-4635-bdda-c53dadaa7c72 | Váha zaťaz. tyčky (vrátane nadľahčenia vnútri komory) | G | 2 | Reálne číslo | 0 | 2 | 2 | Minúty |  |  |  |  | e4852c19-ee95-4e30-8f78-ea1a65b82899 | N | 00000000-0000-0000-0000-000000000000 | e48aa0b6-101a-422b-add6-e35c8c812c55 | FALSE | 0 |  | 0 |  | FALSE | 1 |  | 4 | 0 | 40 | 34.54915 | 29.02129 | 39.94437 | 85.51825 | 47.64793 | 138.3167 | 51.49971 | 243.1882 | 58.20466
[14 empty] | Koniec | 14 |  |  | 826e6828-7678-4479-9a6f-1d19f52f6007 | Poč. objem vzorky | OBJEM_VZ | 2 | Reálne číslo | 85.02 | 2 | 2 | Minúty |  |  |  |  | 30dce804-2a01-4bd5-b74c-ac23813b8ec9 | cm3 | 00000000-0000-0000-0000-000000000000 | e48aa0b6-101a-422b-add6-e35c8c812c55 | FALSE | 0 |  | 0 | (3.14*([PRIEMER_VZ]*[PRIEMER_VZ])*[VYSKA_VZ])/4000 | FALSE | 1 |  | 4 | 1 | 41 | 36.05044 | 30.28237 | 40.33233 | 87.02255 | 48.11072 | 139.9426 | 51.9999 | 245.0257 | 58.76997
[18 empty] | 1b0bddab-0006-4114-96e2-16b0ed93f748 | Poč. priemer vzorky | PRIEMER_VZ | 2 | Reálne číslo | 38 | 1 | 2 | Minúty |  |  |  |  | 276e5cc2-2ec8-4601-94ad-99baca59f216 | mm | 00000000-0000-0000-0000-000000000000 | e48aa0b6-101a-422b-add6-e35c8c812c55 | FALSE | 0 |  | 0 |  | FALSE | 1 |  | 4 | 0 | 42 | 37.56551 | 31.55502 | 40.68049 | 88.54064 | 48.52602 | 141.5834 | 52.44878 | 246.8802 | 59.27729
[18 empty] | 48a74e37-a28f-473d-94eb-4cd80a008e6c | Teplotný súčiniteľ 2 | RK | 2 | Reálne číslo | 1 | 0 | 2 | Minúty |  |  |  |  | 677523dd-fae6-4745-b09d-ff84c0d1d077 | mm3/kPa | 00000000-0000-0000-0000-000000000000 | e48aa0b6-101a-422b-add6-e35c8c812c55 | FALSE | 0 |  | 0 |  | TRUE | 1 |  | 4 | 0 | 43 | 39.09284 | 32.83798 | 40.9885 | 90.07103 | 48.89343 | 143.2375 | 52.84589 | 248.7496 | 59.7261
[18 empty] | 1c2af2cc-410d-4ec8-8ca2-700161fe703f | Teplotný súčiniteľ 1 | RT | 2 | Reálne číslo | 1 | 2 | 2 | Minúty |  |  |  |  | a05ad9c2-e43f-43cd-ab5d-9a7f0ce44f75 | mm3/°C | 00000000-0000-0000-0000-000000000000 | e48aa0b6-101a-422b-add6-e35c8c812c55 | FALSE | 0 |  | 0 |  | TRUE | 1 |  | 4 | 0 | 44 | 40.63093 | 34.12998 | 41.25606 | 91.6122 | 49.21259 | 144.9033 | 53.19085 | 250.6323 | 60.11598
[18 empty] | e755892a-919c-4b77-bc94-503b91e90b1a | Umiestnenie axiálneho snámača sily | S | 2 | Reálne číslo | 1 | 0 | 2 | Minúty |  | 0 | 1 |  |  |  | 00000000-0000-0000-0000-000000000000 | e48aa0b6-101a-422b-add6-e35c8c812c55 | FALSE | 0 |  | 0 |  | FALSE | 1 |  | 4 | 0 | 45 | 42.17828 | 35.42975 | 41.48291 | 93.16264 | 49.48319 | 146.5791 | 53.48332 | 252.5262 | 60.44652
[18 empty] | f9aaf355-d8ca-418a-8d7e-55ef3a159a5d | Sýtená | SYT_VZ | 2 | Reálne číslo | 0 | 0 | 2 | Minúty |  | 0 | 1 |  |  |  | 00000000-0000-0000-0000-000000000000 | e48aa0b6-101a-422b-add6-e35c8c812c55 | FALSE | 0 |  | 0 |  | FALSE | 1 |  | 4 | 0 | 46 | 43.73334 | 36.736 | 41.66882 | 94.72081 | 49.70495 | 148.2632 | 53.72301 | 254.4296 | 60.71742
[18 empty] | f03e3875-33af-4cdb-9f35-04d8c5e35253 | Poč. tep. kom. vody | TEPLOTA_KOM | 2 | Reálne číslo | 20 | 0 | 2 | Minúty |  |  |  |  | 2f3e5c57-b2de-4feb-86e1-bc8963cfd28e | °C | 00000000-0000-0000-0000-000000000000 | e48aa0b6-101a-422b-add6-e35c8c812c55 | FALSE | 11 | 0527005b-1394-457e-ab39-1c2ce60b7238 | 0 |  | FALSE | 1 |  | 4 | 0 | 47 | 45.29458 | 38.04745 | 41.8136 | 96.28518 | 49.87766 | 149.954 | 53.90968 | 256.3406 | 60.92839
[18 empty] | ac117ec6-7309-4522-803d-019a4e81a4de | Poč. kom. tlak | TLAK_KOM | 2 | Reálne číslo | 50 | 1 | 2 | Minúty | [5 empty] | kPa | 00000000-0000-0000-0000-000000000000 | e48aa0b6-101a-422b-add6-e35c8c812c55 | FALSE | 11 | ba557e96-4e90-442b-a1f6-4c2fe4480771 | 0 |  | FALSE | 1 |  | 4 | 0 | 48 | 46.86047 | 39.3628 | 41.91712 | 97.8542 | 50.00114 | 151.6499 | 54.04315 | 258.2572 | 61.07923
[18 empty] | cb5b76a6-c1c0-49a0-9602-ba7985c2f9b5 | Typ skúšky | TYP_SK | 1 | Text |  | 0 | 2 | Minúty | UU | [5 empty] | 00000000-0000-0000-0000-000000000000 | e48aa0b6-101a-422b-add6-e35c8c812c55 | FALSE | 0 |  | 0 |  | FALSE | 1 |  | 4 | 0 | 49 | 48.42946 | 40.68075 | 41.97928 | 99.42632 | 50.07528 | 153.3491 | 54.12328 | 260.1777 | 61.1698
[18 empty] | c4ef4820-f78d-473f-9820-6a01dd9332b6 | Poč. výška vzorky | VYSKA_VZ | 2 | Reálne číslo | 75 | 1 | 2 | Minúty |  | 0 |  |  | 276e5cc2-2ec8-4601-94ad-99baca59f216 | mm | 00000000-0000-0000-0000-000000000000 | e48aa0b6-101a-422b-add6-e35c8c812c55 | FALSE | 0 |  | 0 |  | FALSE | 1 |  | 4 | 0 | 50 | 50 | 42 | 42 | 101 | 50.1 | 155.05 | 54.15 | 262.1 | 61.2
[45 empty] | 51 | 51.57054 | 43.31925 | 41.97928 | 102.5737 | 50.07528 | 156.7509 | 54.12328 | 264.0223 | 61.1698
[45 empty] | 52 | 53.13953 | 44.6372 | 41.91712 | 104.1458 | 50.00114 | 158.4501 | 54.04315 | 265.9428 | 61.07923
[45 empty] | 53 | 54.70542 | 45.95255 | 41.8136 | 105.7148 | 49.87766 | 160.146 | 53.90968 | 267.8594 | 60.92839
[45 empty] | 54 | 56.26666 | 47.264 | 41.66882 | 107.2792 | 49.70495 | 161.8368 | 53.72301 | 269.7704 | 60.71742
[45 empty] | 55 | 57.82172 | 48.57025 | 41.48291 | 108.8374 | 49.48319 | 163.5209 | 53.48332 | 271.6738 | 60.44652
[45 empty] | 56 | 59.36907 | 49.87002 | 41.25606 | 110.3878 | 49.21259 | 165.1967 | 53.19085 | 273.5677 | 60.11598
[45 empty] | 57 | 60.90716 | 51.16202 | 40.9885 | 111.929 | 48.89343 | 166.8625 | 52.84589 | 275.4504 | 59.7261
[45 empty] | 58 | 62.43449 | 52.44498 | 40.68049 | 113.4594 | 48.52602 | 168.5166 | 52.44878 | 277.3198 | 59.27729
[45 empty] | 59 | 63.94956 | 53.71763 | 40.33233 | 114.9775 | 48.11072 | 170.1574 | 51.9999 | 279.1742 | 58.76997
[45 empty] | 60 | 65.45085 | 54.97871 | 39.94437 | 116.4818 | 47.64793 | 171.7833 | 51.49971 | 281.0118 | 58.20466
[45 empty] | 61 | 66.9369 | 56.22699 | 39.51699 | 117.9708 | 47.13813 | 173.3927 | 50.94869 | 282.8308 | 57.5819
[45 empty] | 62 | 68.40623 | 57.46123 | 39.05061 | 119.443 | 46.5818 | 174.9839 | 50.34739 | 284.6292 | 56.90232
[45 empty] | 63 | 69.85739 | 58.68021 | 38.54569 | 120.8971 | 45.97951 | 176.5556 | 49.69641 | 286.4054 | 56.16658
[45 empty] | 64 | 71.28896 | 59.88273 | 38.00274 | 122.3315 | 45.33184 | 178.1059 | 48.99638 | 288.1577 | 55.37541
[45 empty] | 65 | 72.69952 | 61.0676 | 37.42227 | 123.7449 | 44.63943 | 179.6336 | 48.248 | 289.8842 | 54.5296
[45 empty] | 66 | 74.08768 | 62.23365 | 36.80488 | 125.1359 | 43.90297 | 181.137 | 47.452 | 291.5833 | 53.62997
[45 empty] | 67 | 75.45207 | 63.37974 | 36.15117 | 126.503 | 43.12318 | 182.6146 | 46.60918 | 293.2533 | 52.67741
[45 empty] | 68 | 76.79134 | 64.50473 | 35.46177 | 127.8449 | 42.30083 | 184.065 | 45.72036 | 294.8926 | 51.67287
[45 empty] | 69 | 78.10417 | 65.6075 | 34.73738 | 129.1604 | 41.43674 | 185.4868 | 44.78641 | 296.4995 | 50.61733
[45 empty] | 70 | 79.38926 | 66.68698 | 33.97871 | 130.448 | 40.53175 | 186.8786 | 43.80827 | 298.0724 | 49.51184
[45 empty] | 71 | 80.64535 | 67.7421 | 33.18651 | 131.7066 | 39.58677 | 188.2389 | 42.78689 | 299.6099 | 48.35748
[45 empty] | 72 | 81.8712 | 68.77181 | 32.36156 | 132.9349 | 38.60272 | 189.5665 | 41.72329 | 301.1103 | 47.15541
[45 empty] | 73 | 83.06559 | 69.7751 | 31.50466 | 134.1317 | 37.58057 | 190.86 | 40.61851 | 302.5723 | 45.9068
[45 empty] | 74 | 84.22736 | 70.75098 | 30.61668 | 135.2958 | 36.52133 | 192.1182 | 39.47365 | 303.9943 | 44.61288
[45 empty] | 75 | 85.35534 | 71.69848 | 29.69848 | 136.4261 | 35.42605 | 193.3398 | 38.28983 | 305.3749 | 43.27493
[45 empty] | 76 | 86.44843 | 72.61668 | 28.75098 | 137.5213 | 34.29581 | 194.5236 | 37.06822 | 306.7129 | 41.89428
[45 empty] | 77 | 87.50555 | 73.50466 | 27.7751 | 138.5806 | 33.13173 | 195.6685 | 35.81004 | 308.0068 | 40.47228
[45 empty] | 78 | 88.52566 | 74.36156 | 26.77181 | 139.6027 | 31.93494 | 196.7733 | 34.51651 | 309.2554 | 39.01035
[45 empty] | 79 | 89.50775 | 75.18651 | 25.7421 | 140.5868 | 30.70664 | 197.8369 | 33.18892 | 310.4575 | 37.50991
[45 empty] | 80 | 90.45085 | 75.97871 | 24.68698 | 141.5318 | 29.44804 | 198.8583 | 31.82857 | 311.6118 | 35.97246
[45 empty] | 81 | 91.35403 | 76.73738 | 23.6075 | 142.4367 | 28.16038 | 199.8364 | 30.43681 | 312.7173 | 34.3995
[45 empty] | 82 | 92.2164 | 77.46177 | 22.50473 | 143.3008 | 26.84492 | 200.7704 | 29.01502 | 313.7729 | 32.7926
[45 empty] | 83 | 93.0371 | 78.15117 | 21.37974 | 144.1232 | 25.50298 | 201.6592 | 27.56459 | 314.7774 | 31.15333
[45 empty] | 84 | 93.81533 | 78.80488 | 20.23365 | 144.903 | 24.13586 | 202.502 | 26.08696 | 315.73 | 29.48332
[45 empty] | 85 | 94.55033 | 79.42227 | 19.0676 | 145.6394 | 22.74493 | 203.298 | 24.58358 | 316.6296 | 27.78422
[45 empty] | 86 | 95.24135 | 80.00274 | 17.88273 | 146.3318 | 21.33154 | 204.0464 | 23.05595 | 317.4754 | 26.05769
[45 empty] | 87 | 95.88773 | 80.54569 | 16.68021 | 146.9795 | 19.89711 | 204.7464 | 21.50556 | 318.2666 | 24.30545
[45 empty] | 88 | 96.48882 | 81.05061 | 15.46123 | 147.5818 | 18.44304 | 205.3974 | 19.93394 | 319.0023 | 22.52922
[45 empty] | 89 | 97.04404 | 81.51699 | 14.22699 | 148.1381 | 16.97077 | 205.9987 | 18.34266 | 319.6819 | 20.73076
[45 empty] | 90 | 97.55283 | 81.94437 | 12.97871 | 148.6479 | 15.48175 | 206.5497 | 16.73327 | 320.3046 | 18.91184
[45 empty] | 91 | 98.01468 | 82.33233 | 11.71763 | 149.1107 | 13.97746 | 207.0499 | 15.10737 | 320.87 | 17.07425
[45 empty] | 92 | 98.42916 | 82.68049 | 10.44498 | 149.526 | 12.45936 | 207.4988 | 13.46656 | 321.3773 | 15.21982
[45 empty] | 93 | 98.79584 | 82.9885 | 9.162016 | 149.8934 | 10.92898 | 207.8959 | 11.81246 | 321.8261 | 13.35037
[45 empty] | 94 | 99.11436 | 83.25606 | 7.870015 | 150.2126 | 9.387804 | 208.2409 | 10.1467 | 322.216 | 11.46774
[45 empty] | 95 | 99.38442 | 83.48291 | 6.570248 | 150.4832 | 7.837367 | 208.5333 | 8.470926 | 322.5465 | 9.573789
[45 empty] | 96 | 99.60574 | 83.66882 | 5.263996 | 150.705 | 6.279195 | 208.773 | 6.786794 | 322.8174 | 7.670394
[45 empty] | 97 | 99.7781 | 83.8136 | 3.952549 | 150.8777 | 4.714827 | 208.9597 | 5.095965 | 323.0284 | 5.759428
[45 empty] | 98 | 99.90134 | 83.91712 | 2.637202 | 151.0011 | 3.145805 | 209.0931 | 3.400106 | 323.1792 | 3.84278
[45 empty] | 99 | 99.97533 | 83.97928 | 1.319252 | 151.0753 | 1.573679 | 209.1733 | 1.700893 | 323.2698 | 1.922338
[45 empty] | 100 | 100 | 84 | 0 | 151.1 | 0 | 209.2 | 0 | 323.3 | 0

## Smykanie (hidden)
H_AXIAL_POMER_1 | OBJZ_DERIV_HN1_1 | OBJZ_DERIV_HN3_1 | OBJZ_DERIV_HN2_1 | P_POR_1 | OBJZ_KOM_RP_1 | H_AXIAL_POMER_2 | OBJZ_DERIV_HN1_2 | OBJZ_DERIV_HN3_2 | OBJZ_DERIV_HN2_2 | P_POR_2 | OBJZ_KOM_RP_2 | H_AXIAL_POMER_3 | OBJZ_DERIV_HN1_3 | OBJZ_DERIV_HN3_3 | OBJZ_DERIV_HN2_3 | P_POR_3 | OBJZ_KOM_RP_3 | H_AXIAL_POMER_4 | OBJZ_DERIV_HN1_4 | OBJZ_DERIV_HN3_4 | OBJZ_DERIV_HN2_4 | P_POR_4 | OBJZ_KOM_RP_4
0 | 8.8 | 4.4 | 4.4 | 0 | 0 | 0 | -2.6 | 48.6 | -1.3 | 0 | 0 | 0 | 0 | 99.1 | 0 | 0 | 0 | 0 | 0.9 | 199.5 | 0.4 | 0 | 0
0.13 | 21.1 | 10.6 | 10.6 | 0 | 0 | 0.17 | 12.3 | 56.1 | 6.2 | 0 | -0.04 | 0.12 | 12.3 | 105.3 | 6.2 | 0 | -0.06 | 0.17 | 26.4 | 212.5 | 13.2 | 0 | -0.05
0.35 | 27.3 | 13.6 | 13.6 | 0 | 0 | 0.38 | 20.2 | 60 | 10.1 | 0 | -0.09 | 0.35 | 22 | 110.1 | 11 | 0 | -0.13 | 0.4 | 39.6 | 219.3 | 19.8 | 0 | -0.1
0.58 | 32.5 | 16.2 | 16.2 | 0 | 0 | 0.6 | 27.2 | 63.5 | 13.6 | 0 | -0.12 | 0.57 | 32.5 | 115.6 | 16.3 | 0 | -0.2 | 0.62 | 47.4 | 223.4 | 23.7 | 0 | -0.15
0.8 | 36.8 | 18.4 | 18.4 | 0 | 0 | 0.82 | 32.4 | 66.1 | 16.2 | 0 | -0.15 | 0.8 | 40.4 | 119.7 | 20.2 | 0 | -0.27 | 0.84 | 54.3 | 227 | 27.2 | 0 | -0.19
1.03 | 40.2 | 20.1 | 20.1 | 0 | 0 | 1.04 | 36.7 | 68.4 | 18.4 | 0 | -0.18 | 1.02 | 46.4 | 123 | 23.2 | 0 | -0.36 | 1.07 | 59.5 | 229.6 | 29.7 | 0 | -0.22
1.25 | 43.6 | 21.8 | 21.8 | 0 | 0 | 1.26 | 40.2 | 70.2 | 20.1 | 0 | -0.21 | 1.25 | 52.5 | 126.2 | 26.2 | 0 | -0.41 | 1.28 | 64.6 | 232.5 | 32.3 | 0 | -0.26
1.48 | 46.9 | 23.5 | 23.5 | 0 | 0 | 1.49 | 44.4 | 72.4 | 22.2 | 0 | -0.25 | 1.46 | 55.9 | 128 | 27.9 | 0 | -0.44 | 1.51 | 68 | 234.5 | 34 | 0 | -0.3
1.7 | 49.4 | 24.7 | 24.7 | 0 | 0 | 1.71 | 47 | 73.8 | 23.5 | 0 | -0.28 | 1.69 | 59.3 | 129.8 | 29.6 | 0 | -0.48 | 1.74 | 71.3 | 236.6 | 35.7 | 0 | -0.33
1.92 | 51.9 | 26 | 26 | 0 | 0 | 1.93 | 49.5 | 75.1 | 24.7 | 0 | -0.32 | 1.91 | 62.6 | 131.6 | 31.3 | 0 | -0.52 | 1.96 | 73.8 | 237.9 | 36.9 | 0 | -0.35
2.14 | 53.5 | 26.8 | 26.8 | 0 | 0 | 2.16 | 52.8 | 77 | 26.4 | 0 | -0.36 | 2.14 | 66 | 133.5 | 33 | 0 | -0.55 | 2.19 | 77.1 | 239.4 | 38.5 | 0 | -0.36
2.37 | 56 | 28 | 28 | 0 | 0 | 2.38 | 54.5 | 77.8 | 27.2 | 0 | -0.39 | 2.36 | 67.6 | 134.4 | 33.8 | 0 | -0.59 | 2.4 | 78.6 | 240.2 | 39.3 | 0 | -0.37
2.59 | 57.6 | 28.8 | 28.8 | 0 | 0 | 2.61 | 56.9 | 79.2 | 28.5 | 0 | -0.42 | 2.58 | 70.9 | 136.2 | 35.5 | 0 | -0.63 | 2.63 | 81.1 | 241.4 | 40.5 | 0 | -0.39
2.81 | 59.2 | 29.6 | 29.6 | 0 | 0 | 2.83 | 58.6 | 80.1 | 29.3 | 0 | -0.46 | 2.81 | 72.5 | 137.1 | 36.2 | 0 | -0.67 | 2.86 | 83.5 | 242.6 | 41.7 | 0 | -0.39
3.04 | 61.6 | 30.8 | 30.8 | 0 | 0 | 3.04 | 61 | 81.5 | 30.5 | 0 | -0.47 | 3.03 | 74.9 | 138.4 | 37.5 | 0 | -0.67 | 3.08 | 85 | 243.5 | 42.5 | 0 | -0.4
3.26 | 63.2 | 31.6 | 31.6 | 0 | 0 | 3.27 | 63.5 | 82.6 | 31.7 | 0 | -0.51 | 3.25 | 76.5 | 139.1 | 38.2 | 0 | -0.69 | 3.3 | 86.5 | 244.2 | 43.3 | 0 | -0.41
3.48 | 63.9 | 31.9 | 31.9 | 0 | 0 | 3.49 | 65 | 83.4 | 32.5 | 0 | -0.51 | 3.48 | 78.9 | 140.3 | 39.4 | 0 | -0.71 | 3.52 | 88 | 244.9 | 44 | 0 | -0.41
3.7 | 65.4 | 32.7 | 32.7 | 0 | 0 | 3.72 | 67.5 | 84.7 | 33.7 | 0 | -0.52 | 3.7 | 79.6 | 140.8 | 39.8 | 0 | -0.71 | 3.74 | 89.5 | 245.7 | 44.8 | 0 | -0.41
3.92 | 67 | 33.5 | 33.5 | 0 | 0 | 3.94 | 68.1 | 85 | 34.1 | 0 | -0.53 | 3.92 | 82 | 141.9 | 41 | 0 | -0.72 | 3.97 | 91 | 246.4 | 45.5 | 0 | -0.42
4.15 | 68.5 | 34.2 | 34.2 | 0 | 0 | 4.15 | 69.7 | 85.7 | 34.9 | 0 | -0.55 | 4.14 | 82.6 | 142.2 | 41.3 | 0 | -0.69 | 4.19 | 92.5 | 247.2 | 46.3 | 0 | -0.42
4.37 | 69.2 | 34.6 | 34.6 | 0 | 0 | 4.38 | 72.1 | 87.1 | 36.1 | 0 | -0.56 | 4.36 | 84.1 | 143.1 | 42.1 | 0 | -0.7 | 4.41 | 94 | 247.9 | 47 | 0 | -0.44
4.59 | 70.7 | 35.3 | 35.3 | 0 | 0 | 4.6 | 72.8 | 87.3 | 36.4 | 0 | -0.58 | 4.59 | 85.6 | 143.8 | 42.8 | 0 | -0.71 | 4.63 | 95.5 | 248.6 | 47.7 | 0 | -0.44
4.81 | 72.2 | 36.1 | 36.1 | 0 | 0 | 4.83 | 74.3 | 88.1 | 37.2 | 0 | -0.59 | 4.81 | 87.1 | 144.5 | 43.6 | 0 | -0.72 | 4.85 | 96.1 | 248.9 | 48.1 | 0 | -0.44
5.03 | 72.9 | 36.4 | 36.4 | 0 | 0 | 5.05 | 75.8 | 88.8 | 37.9 | 0 | -0.6 | 5.03 | 87.8 | 144.8 | 43.9 | 0 | -0.72 | 5.07 | 97.6 | 249.7 | 48.8 | 0 | -0.44
5.26 | 73.5 | 36.8 | 36.8 | 0 | 0 | 5.27 | 76.5 | 89.2 | 38.3 | 0 | -0.62 | 5.25 | 88.4 | 145.2 | 44.2 | 0 | -0.72 | 5.29 | 98.2 | 250.1 | 49.1 | 0 | -0.44
5.49 | 75 | 37.5 | 37.5 | 0 | 0 | 5.49 | 78 | 89.9 | 39 | 0 | -0.61 | 5.47 | 89.9 | 145.8 | 44.9 | 0 | -0.72 | 5.53 | 99.6 | 250.7 | 49.8 | 0 | -0.45
5.7 | 75.7 | 37.8 | 37.8 | 0 | 0 | 5.71 | 79.5 | 90.8 | 39.8 | 0 | -0.61 | 5.7 | 90.5 | 146.3 | 45.3 | 0 | -0.73 | 5.74 | 100.2 | 251 | 50.1 | 0 | -0.45
5.93 | 76.3 | 38.2 | 38.2 | 0 | 0 | 5.94 | 81 | 91.5 | 40.5 | 0 | -0.62 | 5.93 | 91.1 | 146.6 | 45.6 | 0 | -0.74 | 5.96 | 101.7 | 251.8 | 50.8 | 0 | -0.45
6.15 | 77.8 | 38.9 | 38.9 | 0 | 0 | 6.16 | 81.6 | 91.7 | 40.8 | 0 | -0.64 | 6.15 | 93.4 | 147.6 | 46.7 | 0 | -0.74 | 6.19 | 102.2 | 252.1 | 51.1 | 0 | -0.45
6.38 | 78.5 | 39.2 | 39.2 | 0 | 0 | 6.38 | 82.3 | 92 | 41.1 | 0 | -0.64 | 6.37 | 94 | 148 | 47 | 0 | -0.74 | 6.41 | 103.7 | 252.8 | 51.8 | 0 | -0.45
6.61 | 79.1 | 39.5 | 39.5 | 0 | 0 | 6.61 | 83.8 | 92.8 | 41.9 | 0 | -0.65 | 6.59 | 94.6 | 148.2 | 47.3 | 0 | -0.74 | 6.63 | 104.3 | 253 | 52.1 | 0 | -0.45
6.83 | 79.7 | 39.9 | 39.9 | 0 | 0 | 6.82 | 84.4 | 93.1 | 42.2 | 0 | -0.66 | 6.81 | 95.2 | 148.5 | 47.6 | 0 | -0.74 | 6.86 | 104.8 | 253.3 | 52.4 | 0 | -0.44
7.05 | 80.4 | 40.2 | 40.2 | 0 | 0 | 7.05 | 85 | 93.4 | 42.5 | 0 | -0.67 | 7.03 | 96.7 | 149.3 | 48.3 | 0 | -0.74 | 7.08 | 106.2 | 254.1 | 53.1 | 0 | -0.45
7.28 | 81 | 40.5 | 40.5 | 0 | 0 | 7.26 | 86.5 | 94.1 | 43.2 | 0 | -0.68 | 7.26 | 97.3 | 149.5 | 48.6 | 0 | -0.75 | 7.3 | 106.8 | 254.3 | 53.4 | 0 | -0.46
7.5 | 80.8 | 40.4 | 40.4 | 0 | 0 | 7.49 | 87.1 | 94.4 | 43.5 | 0 | -0.68 | 7.49 | 97.9 | 149.8 | 48.9 | 0 | -0.75 | 7.53 | 107.3 | 254.6 | 53.7 | 0 | -0.45
7.72 | 81.4 | 40.7 | 40.7 | 0 | 0 | 7.7 | 88.5 | 95.3 | 44.3 | 0 | -0.69 | 7.7 | 98.4 | 150.1 | 49.2 | 0 | -0.75 | 7.75 | 107.9 | 255 | 54 | 0 | -0.45
7.94 | 82 | 41 | 41 | 0 | 0 | 7.93 | 88.3 | 95.1 | 44.2 | 0 | -0.7 | 7.93 | 99.8 | 150.9 | 49.9 | 0 | -0.75 | 7.97 | 108.5 | 255.2 | 54.2 | 0 | -0.45
8.17 | 82.6 | 41.3 | 41.3 | 0 | 0 | 8.15 | 88.9 | 95.4 | 44.5 | 0 | -0.7 | 8.16 | 100.4 | 151.1 | 50.2 | 0 | -0.75 | 8.2 | 109 | 255.5 | 54.5 | 0 | -0.46
8.39 | 82.4 | 41.2 | 41.2 | 0 | 0 | 8.37 | 89.5 | 95.8 | 44.8 | 0 | -0.71 | 8.37 | 100.2 | 151 | 50.1 | 0 | -0.76 | 8.42 | 110.4 | 256.1 | 55.2 | 0 | -0.46
8.61 | 83 | 41.5 | 41.5 | 0 | 0 | 8.6 | 91 | 96.4 | 45.5 | 0 | -0.71 | 8.59 | 100.7 | 151.3 | 50.4 | 0 | -0.76 | 8.64 | 110.9 | 256.4 | 55.5 | 0 | -0.45
8.84 | 82.8 | 41.4 | 41.4 | 0 | 0 | 8.83 | 91.5 | 96.7 | 45.8 | 0 | -0.71 | 8.82 | 101.3 | 151.6 | 50.7 | 0 | -0.76 | 8.87 | 111.4 | 256.6 | 55.7 | 0 | -0.45
9.06 | 83.4 | 41.7 | 41.7 | 0 | 0 | 9.05 | 92.1 | 97 | 46.1 | 0 | -0.72 | 9.04 | 102.7 | 152.2 | 51.3 | 0 | -0.76 | 9.09 | 112 | 256.9 | 56 | 0 | -0.45
9.28 | 83.2 | 41.6 | 41.6 | 0 | 0 | 9.27 | 91.9 | 97 | 46 | 0 | -0.73 | 9.27 | 102.4 | 152.1 | 51.2 | 0 | -0.76 | 9.31 | 112.5 | 257.2 | 56.3 | 0 | -0.45
9.51 | 83 | 41.5 | 41.5 | 0 | 0 | 9.49 | 93.3 | 97.6 | 46.6 | 0 | -0.73 | 9.49 | 103 | 152.5 | 51.5 | 0 | -0.75 | 9.54 | 113 | 257.4 | 56.5 | 0 | -0.46
9.73 | 83.6 | 41.8 | 41.8 | 0 | 0 | 9.72 | 93.9 | 97.9 | 46.9 | 0 | -0.75 | 9.72 | 103.5 | 152.8 | 51.8 | 0 | -0.76 | 9.77 | 113.5 | 257.7 | 56.8 | 0 | -0.45
9.95 | 83.4 | 41.7 | 41.7 | 0 | 0 | 9.94 | 94.4 | 98.2 | 47.2 | 0 | -0.74 | 9.94 | 104.1 | 152.9 | 52 | 0 | -0.76 | 9.99 | 114.1 | 257.9 | 57 | 0 | -0.45
10.17 | 84 | 42 | 42 | 0 | 0 | 10.16 | 95 | 98.5 | 47.5 | 0 | -0.74 | 10.17 | 103.8 | 152.9 | 51.9 | 0 | -0.75 | 10.21 | 114.6 | 258.2 | 57.3 | 0 | -0.45
10.4 | 83.8 | 41.9 | 41.9 | 0 | 0 | 10.39 | 95.6 | 98.7 | 47.8 | 0 | -0.74 | 10.39 | 105.1 | 153.5 | 52.6 | 0 | -0.75 | 10.43 | 115.1 | 258.5 | 57.5 | 0 | -0.45
10.62 | 83.6 | 41.8 | 41.8 | 0 | 0 | 10.61 | 95.3 | 98.6 | 47.7 | 0 | -0.74 | 10.61 | 104.9 | 153.4 | 52.4 | 0 | -0.75 | 10.65 | 115.6 | 258.7 | 57.8 | 0 | -0.45
10.84 | 83.4 | 41.7 | 41.7 | 0 | 0 | 10.83 | 95.9 | 98.8 | 47.9 | 0 | -0.74 | 10.84 | 105.4 | 153.6 | 52.7 | 0 | -0.74 | 10.87 | 116.1 | 258.9 | 58 | 0 | -0.44
11.06 | 83.9 | 42 | 42 | 0 | 0 | 11.06 | 96.4 | 99.1 | 48.2 | 0 | -0.74 | 11.06 | 105.9 | 153.9 | 53 | 0 | -0.74 | 11.1 | 116.6 | 259.2 | 58.3 | 0 | -0.44
11.29 | 83.7 | 41.9 | 41.9 | 0 | 0 | 11.27 | 96.2 | 99 | 48.1 | 0 | -0.75 | 11.28 | 105.7 | 153.7 | 52.8 | 0 | -0.75 | 11.32 | 116.3 | 259 | 58.1 | 0 | -0.45
11.51 | 83.5 | 41.8 | 41.8 | 0 | 0 | 11.5 | 96.8 | 99.3 | 48.4 | 0 | -0.76 | 11.5 | 106.2 | 154.1 | 53.1 | 0 | -0.74 | 11.54 | 116.8 | 259.4 | 58.4 | 0 | -0.44
11.73 | 83.3 | 41.7 | 41.7 | 0 | 0 | 11.72 | 97.3 | 99.7 | 48.7 | 0 | -0.76 | 11.72 | 105.9 | 153.9 | 53 | 0 | -0.74 | 11.76 | 117.3 | 259.5 | 58.6 | 0 | -0.44
11.95 | 83.1 | 41.6 | 41.6 | 0 | 0 | 11.95 | 97.8 | 99.8 | 48.9 | 0 | -0.76 | 11.95 | 107.2 | 154.5 | 53.6 | 0 | -0.74 | 11.99 | 117.8 | 259.9 | 58.9 | 0 | -0.44
12.18 | 82.1 | 41.1 | 41.1 | 0 | 0 | 12.17 | 97.6 | 99.7 | 48.8 | 0 | -0.74 | 12.17 | 106.9 | 154.5 | 53.5 | 0 | -0.73 | 12.21 | 118.2 | 260.1 | 59.1 | 0 | -0.43
12.4 | 81.9 | 41 | 41 | 0 | 0 | 12.38 | 97.3 | 99.6 | 48.7 | 0 | -0.75 | 12.38 | 107.4 | 154.7 | 53.7 | 0 | -0.72 | 12.43 | 118.7 | 260.3 | 59.4 | 0 | -0.43
12.62 | 81.7 | 40.9 | 40.9 | 0 | 0 | 12.61 | 97.9 | 99.9 | 48.9 | 0 | -0.76 | 12.61 | 107.2 | 154.5 | 53.6 | 0 | -0.74 | 12.65 | 118.4 | 260.1 | 59.2 | 0 | -0.42
12.84 | 81.5 | 40.7 | 40.7 | 0 | 0 | 12.83 | 98.4 | 100.2 | 49.2 | 0 | -0.76 | 12.83 | 107.7 | 154.8 | 53.9 | 0 | -0.77 | 12.87 | 118.9 | 260.3 | 59.4 | 0 | -0.42
13.06 | 80.5 | 40.3 | 40.3 | 0 | 0 | 13.05 | 98.9 | 100.4 | 49.5 | 0 | -0.76 | 13.05 | 107.4 | 154.7 | 53.7 | 0 | -0.75 | 13.1 | 119.3 | 260.7 | 59.7 | 0 | -0.42
13.28 | 79.6 | 39.8 | 39.8 | 0 | 0 | 13.28 | 98.7 | 100.2 | 49.3 | 0 | -0.76 | 13.27 | 107.1 | 154.6 | 53.6 | 0 | -0.72 | 13.31 | 119.8 | 260.9 | 59.9 | 0 | -0.43
13.51 | 78.6 | 39.3 | 39.3 | 0 | 0 | 13.49 | 99.2 | 100.5 | 49.6 | 0 | -0.76 | 13.49 | 107.6 | 154.7 | 53.8 | 0 | -0.73 | 13.54 | 119.5 | 260.7 | 59.7 | 0 | -0.42
13.73 | 76.9 | 38.4 | 38.4 | 0 | 0 | 13.72 | 99.7 | 100.8 | 49.9 | 0 | -0.76 | 13.71 | 107.3 | 154.6 | 53.7 | 0 | -0.73 | 13.76 | 119.9 | 261 | 60 | 0 | -0.42
13.95 | 75.9 | 38 | 38 | 0 | 0 | 13.95 | 99.4 | 100.6 | 49.7 | 0 | -0.77 | 13.94 | 107.1 | 154.4 | 53.5 | 0 | -0.72 | 13.99 | 120.4 | 261.2 | 60.2 | 0 | -0.42
14.18 | 74.2 | 37.1 | 37.1 | 0 | 0 | 14.17 | 99.9 | 101 | 50 | 0 | -0.76 | 14.16 | 108.3 | 155.1 | 54.2 | 0 | -0.72 | 14.22 | 120.8 | 261.3 | 60.4 | 0 | -0.42
14.4 | 73.2 | 36.6 | 36.6 | 0 | 0 | 14.39 | 99.7 | 100.7 | 49.8 | 0 | -0.75 | 14.38 | 108 | 155 | 54 | 0 | -0.72 | 14.44 | 121.3 | 261.5 | 60.6 | 0 | -0.42
14.62 | 71.5 | 35.8 | 35.8 | 0 | 0 | 14.61 | 99.4 | 100.5 | 49.7 | 0 | -0.75 | 14.61 | 107.7 | 154.9 | 53.9 | 0 | -0.71 | 14.66 | 121 | 261.5 | 60.5 | 0 | -0.41
14.85 | 69.9 | 34.9 | 34.9 | 0 | 0 | 14.83 | 99.9 | 100.9 | 50 | 0 | -0.75 | 14.84 | 108.2 | 155.1 | 54.1 | 0 | -0.71 | 14.88 | 121.4 | 261.6 | 60.7 | 0 | -0.42
15.08 | 68.2 | 34.1 | 34.1 | 0 | 0 | 15.06 | 99.7 | 100.7 | 49.8 | 0 | -0.75 | 15.06 | 107.9 | 154.9 | 54 | 0 | -0.72 | 15.11 | 121.8 | 261.8 | 60.9 | 0 | -0.42
15.3 | 65.8 | 32.9 | 32.9 | 0 | 0 | 15.28 | 100.2 | 101 | 50.1 | 0 | -0.77 | 15.28 | 107.6 | 154.7 | 53.8 | 0 | -0.72 | 15.33 | 121.5 | 261.7 | 60.8 | 0 | -0.42
15.52 | 64.1 | 32 | 32 | 0 | 0 | 15.5 | 99.9 | 100.9 | 50 | 0 | -0.77 | 15.5 | 108.1 | 155.1 | 54.1 | 0 | -0.72 | 15.55 | 121.9 | 262 | 61 | 0 | -0.41
15.75 | 61.7 | 30.8 | 30.8 | 0 | 0 | 15.73 | 99.6 | 100.7 | 49.8 | 0 | -0.77 | 15.73 | 107.8 | 154.8 | 53.9 | 0 | -0.72 | 15.78 | 122.4 | 262.1 | 61.2 | 0 | -0.42
15.97 | 60 | 30 | 30 | 0 | 0 | 15.95 | 100.1 | 101.1 | 50.1 | 0 | -0.77 | 15.95 | 107.5 | 154.7 | 53.8 | 0 | -0.72 | 16 | 122 | 261.9 | 61 | 0 | -0.43