## Špecifikácia predmetu PT
Dodávateľ:
Sídlo:
1. VŠEOBECNÁ ŠPECIFIKÁCIA PREDMETU ZÁKAZKY
1.1 Názov predmetu zákazky:
Kancelársky papier
1.2 CPV:
30192000-1 Kancelárske potreby
30197643-5 Papier na fotokopírovanie
30197630-1 Papier na tlač alebo iné grafické účely
60000000-8 Dopravné služby (bez prepravy odpadu)
1.3 Druh:
tovar, služba
2. FUNKČNÁ ŠPECIFIKÁCIA PREDMETU ZÁKAZKY
Kancelársky papier
3. ROZDELENIE a DOSTUPNOSŤ PREDMETU ZÁKAZKY
3.1 Rozdelenie predmetu zákazky
3.1.a) Rozdelenie na časti:
Áno
Nie
3.1.b) Zoznam položiek:
| Poradové číslo | Názov položky predmetu zákazky | MJ | Predpokladané množstvo MJ za zmluvné obdobie 12 mesiacov | Predpokladané množstvo MJ za zmluvné obdobie 24 mesiacov | Predpokladané množstvo MJ za zmluvné obdobie 36 mesiacov
| Položka č. 1 | Kopírovací papier A3 biely | bal | 13 | 26 | 39
| Položka č. 2 | Kopírovací papier A4 biely | bal | 3420 | 6840 | 10260
| Položka č. 3 | Kopírovací papier A5 biely | bal | 165 | 330 | 495
| Položka č. 4 | Kopírovací papier A4 farebný | bal | 4 | 8 | 12
| Položka č. 5 | Uhľový papier A4, farba čierna | bal | 38 | 76 | 114
| Položka č. 6 | Foto papier lesklý A4 | bal | 2 | 4 | 6
| Položka č. 7 | Dvojhárky papiera | bal | 170 | 340 | 510
3.2 Dostupnosť na trhu:
Bežná dostupnosť
Nie bežná dostupnosť
4. TECHNICKÁ ŠPECIFIKÁCIA PREDMETU ZÁKAZKY
Požadované minimálne technické vlastnosti, parametre a hodnoty predmetu zákazky
Kancelársky papier
P.č. | Názov položky predmetu zákazky | Opis a požadované parametre položky predmetu zákazky
|  | Parameter | Jednotka | Hodnota |  | Norma
1. | Kopírovací papier A3 biely pre obojstranné kopírovanie a tlač vo vysokorýchlostných tlačiarňach a kopírovacích strojoch, kvalita papiera B, balenie po 500 listov | Hmotnosť | g/m2 | 80 | ± 3 | ISO 536
|  | Hrúbka | mm/1000 | 106 | ± 4 | ISO 534
|  | Tuhosť - pozdĺžna | mN | 125 | ± 15 | ISO 2493
|  | Tuhosť - priečna | mN | 60 | ± 10 | ISO 2493
|  | Drsnosť | ml/min | 200 | ± 50 | ISO 8791-2
|  | Jasnosť/CIE | % | 160 | ± 4 | ISO 11475
|  | Opacita | % | min. 91 |  | ISO 2471
2. | Kopírovací papier A4 biely pre obojstranné kopírovanie a tlač vo vysokorýchlostných tlačiarňach a kopírovacích strojoch, kvalita papiera B, balenie po 500 listov | Hmotnosť | g/m2 | 80 | ± 3 | ISO 536
|  | Hrúbka | mm/1000 | 106 | ± 4 | ISO 534
|  | Tuhosť - pozdĺžna | mN | 125 | ± 15 | ISO 2493
|  | Tuhosť - priečna | mN | 60 | ± 10 | ISO 2493
|  | Drsnosť | ml/min | 200 | ± 50 | ISO 8791-2
|  | Jasnosť/CIE | % | 160 | ± 4 | ISO 11475
|  | Opacita | % | min. 91 |  | ISO 2471
3. | Kopírovací papier A5 biely pre obojstranné kopírovanie a tlač vo vysokorýchlostných tlačiarňach a kopírovacích strojoch, kvalita papiera B, balenie po 500 listov | Hmotnosť | g/m2 | 80 | ± 3 | ISO 536
|  | Hrúbka | mm/1000 | 106 | ± 4 | ISO 534
|  | Tuhosť - pozdĺžna | mN | 125 | ± 15 | ISO 2493
|  | Tuhosť - priečna | mN | 60 | ± 10 | ISO 2493
|  | Drsnosť | ml/min | 200 | ± 50 | ISO 8791-2
|  | Jasnosť/CIE | % | 160 | ± 4 | ISO 11475
|  | Opacita | % | min. 91 |  | ISO 2471
4. | Kopírovací papier A4 farebný, papier intenzívny 80 g/m², balenie po 250 listov, mix farieb (rôzne farby)
5. | Uhľový papier A4, farba čierna, vrchná strana papiera je lesklá, balenie po 100 listov
6. | Foto papier lesklý A4, min. 5 vrstvový, zabezpečujúci rýchle schnutie a ochranu tlačených fotografií, musí mať vrstvu zabraňujúcu vlneniu papiera, vrstvu absorbujúcu vodu a min. 2 PE, hmotnosť min. 200 g/m2, balenie po 50 listov
7. | Dvojhárky papiera - úprava čistá, linajková, štvorčeková, skladaný bezdrevný papier formátu A3, preložený do formátu A4, balený vo fólii, balenie po 200 hárkov
Kontaktná osoba predkladateľa PT pre účely overenia si informácií týkajúcich sa technických parametrov ponúkaného produktu:
Meno a priezvisko:
Pracovná pozícia:
Telefónne číslo:
E-mail:
PREHLÁSENIE
Týmto prehlasujem, že v PT nami uvedené položky v plnom rozsahu spĺňajú funkčnú špecifikáciu (t.j. účel použitia) predmetu zákazky. Zároveň prehlasujem, že v prípade, ak verejný obstarávateľ vyhlási zákazku na uvedený predmet zákazky v súlade s nami ponúkanými hodnotami uvedených položiek, nie sú nám známe žiadne okolnosti, ktoré by nám bránili v účasti v predmetnej zákazky.
| V: |  | podpis:
| Dňa: |  | meno:
pracovná pozícia:
pečiatka:
Poznámka:
- povinné údaje vyplní uchádzač