## Špecifikacia
Príloha č.1 - Špecifikácia predmetu zákazky
Názov predmetu zákazky:
Nemocničná bielizeň
Špecifikácia predmetu zákazky
Požadované minimálne technické vlastnosti, parametre a hodnoty predmetu zákazky
Položka č.1 - Posteľná plachta
1.1 | materiálové zloženie: 100 % bavlna
1.2 | rozmer: 160 x 260 cm
1.3 | farba: biela + logo
1.4 | značenie výrobku: logom, spôsobom zabezpečujúcim trvalé označenie, konkrétne vyšitím
1.5 | logo: šírka loga 6 cm a výška 3,5 cm
1.6 | umiestnenie loga: v hornej časti, z čelného pohľadu na ľavej strane, stred výšivky z ľavej strany 52 cm x 20 cm zhora
1.7 | minimálna plošná hmotnosť: 180g/m² ± 5 % podľa STN EN 12127
1.8 | minimálna pevnosť v ťahu o/ú: 400/300 N podľa STN EN ISO 13934-1
1.9 | zmena rozmerov po praní pri 95 °C: max. - 3/5 % podľa STN EN 25077, STN EN 6330
1.10 | dostava na 10 cm: požadovaná hodnota 236/236
1.11 | väzba: plátnová
1.12 | každý kus musí mať symboly údržby
1.13 | adjustácia: množstevné balenie s označením dodávateľa, množstva a dátumu výroby
1.14 | ponúkaný tovar musí byť stálofarebný aj po opakovanom praní
1.15 | použité tkaniny musia byť chlóru odolné
1.16 | textílie musia zodpovedať norme: STN EN 80042 Textílie v zdravotníctve
Položka č.2 - Obliečka na vankúš
2.1 | materiálové zloženie: 100 % bavlna
2.2 | rozmer: 70 x 90 cm
2.3 | hotelový uzáver/záložka : 20 cm (z čelného pohľadu na ľavej strane)
2.4 | farba: biela + logo
2.5 | značenie výrobku: logom, spôsobom zabezpečujúcim trvalé označenie, konkrétne vyšitím
2.6 | logo: šírka loga 6 cm a výška 3,5 cm
2.7 | umiestnenie loga: v hornej časti, z čelného pohľadu na ľavej strane, stred výšivky z ľavej strany 14,5 cm x 20 cm zhora
2.8 | minimálna plošná hmotnosť: 180g/m² ± 5 % podľa STN EN 12127
2.9 | minimálna pevnosť v ťahu o/ú: 400/300 N podľa STN EN ISO 13934-1
2.10 | zmena rozmerov po praní pri 95 °C: max. - 3/5 % podľa STN EN 25077, STN EN 6330
2.11 | dostava na 10 cm: požadovaná hodnota 236/236
2.12 | väzba: plátnová
2.13 | každý kus musí mať symboly údržby
2.14 | adjustácia: množstevné balenie s označením dodávateľa, množstva a dátumu výroby
2.15 | ponúkaný tovar musí byť stálofarebný aj po opakovanom praní
2.16 | použité tkaniny musia byť chlóru odolné
2.17 | textílie musia zodpovedať norme: STN EN 80042 Textílie v zdravotníctve
Položka č. 3 - Obliečka na paplón
3.1 | materiálové zloženie: 100 % bavlna
3.2 | rozmer: 140 x 200 cm
3.3 | hotelový uzáver/záložka : 30 cm (v dolnej časti)
3.4 | farba: biela + logo
3.5 | značenie výrobku: logom, spôsobom zabezpečujúcim trvalé označenie, konkrétne vyšitím
3.6 | logo: šírka loga 6 cm a výška 3,5 cm
3.7 | umiestnenie loga: v hornej časti, z čelného pohľadu na ľavej strane, stred výšivky z ľavej strany 52 cm x 20 cm zhora
3.8 | minimálna plošná hmotnosť: 180g/m² ± 5 % podľa STN EN 12127
3.9 | minimálna pevnosť v ťahu o/ú: 400/300 N podľa STN EN ISO 13934-1
3.10 | zmena rozmerov po praní pri 95 °C: max. - 3/5 % podľa STN EN 25077, STN EN 6330
3.11 | dostava na 10 cm: požadovaná hodnota 236/236
3.12 | väzba: plátnová
3.13 | každý kus musí mať symboly údržby
3.14 | adjustácia: množstevné balenie s označením dodávateľa, množstva a dátumu výroby
3.15 | ponúkaný tovar musí byť stálofarebný aj po opakovanom praní
3.16 | použité tkaniny musia byť chlóru odolné
3.17 | textílie musia zodpovedať norme: STN EN 80042 Textílie v zdravotníctve.
Obchodné meno/Názov uchádzača:
Sídlo/miesto podnikania uchádzača:
IČO:
DIČ:
V:
Dňa:
Podpis a pečiatka:
Meno a priezvisko oprávnenéj osoby na podpisovanie: