## Hárok1
Príloha č.1 Technická špecifikácia
p.č. | Položka -názov | Počet pásov ( spojov, opráv ) maximálne | Množstvo (bm) na 1 pás/ počet opráv- potreba | počet vložiek | hrúbka hornej a dolnej krycej vrstvy | Vlastnosti | šírka pásu ( mm) | Pevnosť v ťahu (N/mm) | Počet spojov na 1 pás | Demontáž + montáž ( 1 pás)
1 | Pás komplet GTDP 1,vrátane montáže, demontáže , likvidácie odpadu, dopravy | 1 | 16 | 3 | 4+2 | AA | 650 | EP 400 | 1 | 1+1
1.1 | Pás komplet GTDP 1.1,vrátane montáže, demontáže , likvidácie odpadu, dopravy | 1 | 43 | 3 | 4+2 | AA | 650 | EP 400 | 1 | 1+1
2 | Pás komplet GTDP 2,vrátane montáže, demontáže , likvidácie odpadu, dopravy | 1 | 19 | 3 | 4+2 | AA | 500 | EP 400 | 1 | 1+1
3 | Pás komplet GTDP 3,vrátane montáže, demontáže , likvidácie odpadu, dopravy | 1 | 16 | 3 | 4+2 | AA | 1000 | EP 630 | 1 | 1+1
4 | Pás komplet GTDP 4 ,vrátane montáže, demontáže , likvidácie odpadu, dopravy | 1 | 54 | 4 | 4+2 | AA | 1200 | EP 630 | 1 | 1+1
5 | Pás komplet GTDP 5 vrátane montáže, demontáže , likvidácie odpadu, dopravy | 1 | 41 | 4 | 4+2 | AA | 1200 | EP 630 | 1 | 1+1
6 | Pás komplet GTDP 6 vrátane montáže, demontáže , likvidácie odpadu, dopravy | 1 | 7 | 4 | 4+2 | AA | 1200 | EP800 | 1 | 1+1
7 | Páskomplet GTDP 7 vrátane montáže, demontáže , likvidácie odpadu, dopravy | 1 | 14.5 | 3 | 4+2 | AA Profil 10 mm | 500 | EP 400 | 1 | 1+1
8 | Pás kompletGTDP 8 vrátane montáže, demontáže , likvidácie odpadu, dopravy | 1 | 26.5 | 3 | 4+2 | AA Profil | 500 | EP 400 | 1 | 1+1
9 | Pás kompletGTDP 9 vrátane montáže, demontáže , likvidácie odpadu, dopravy | 1 | 18 | 3 | 4+2 | AA Profil +klín | 1400 | EP 400 | 1 | 1+1
10 | Pás komplet GTDP 10 vrátane montáže, demontáže , likvidácie odpadu, dopravy | 2 | 20 | 4 | 6+2 | Y | 1800 | EP 630 | 2 | 1+1
11 | Stieračová guma 1 vrátane montáže, demontáže , likvidácie odpadu, dopravy, rozmer 150x10000x8 | 3 | 30 | STG | 8 +0 (STG) | STG | 150 | STG | x | 1+1
12 | Stieračová guma 2 vrátane montáže, demontáže , likvidácie odpadu, dopravy, rozmer 150x10000x6 | 3 | 30 | STG | 6 +0 (STG) | STG | 150 | STG | x | 1+1
13 | Stieračová guma 3, vrátane montáže, demontáže , likvidácie odpadu, dopravy, rozmer 65x19000x8 | 2 | 38 | STG | 8 +0 (STG) | STG | 65 | STG | x | 1+1
14 | Pás GTDP 1 na sklad - p.č.1 | 1 | 16 | 3 | 4+2 | AA | 650 | EP 400 | x | 0
15 | Pás GTDP 1.1 na sklad - p.č.1.1 | 1 | 43 | 3 | 4+2 | AA | 650 | EP 400 | x | 0
16 | Pás GTDP 2na sklad - p.č.2 | 1 | 19 | 3 | 4+2 | AA | 500 | EP 400 | x | 0
17 | Pás GTDP 3 na sklad - p.č.3 | 1 | 16 | 3 | 4+2 | AA | 1000 | EP 630 | x | 0
18 | Pás GTDP 4 na sklad - p.č.4 | 1 | 54 | 4 | 4+2 | AA | 1200 | EP 630 | x | 0
19 | Pás GTDP 5 na sklad - p.č.5 | 1 | 41 | 4 | 4+2 | AA | 1200 | EP 630 | x | 0
20 | Pás GTDP 6 na sklad - p.č.6 | 1 | 7 | 4 | 4+2 | AA | 1200 | EP800 | x | 0
21 | Pás GTDP 7 na sklad -p.č.7 | 1 | 14.5 | 3 | 4+2 | AA Profil 10 mm | 500 | EP 400 | x | 0
22 | Pás GTDP 8 na sklad - p.č.8 | 1 | 26.5 | 3 | 4+2 | AA Profil | 500 | EP 400 | x | 0
23 | Pás GTDP 9 na sklad - p.č.9 | 1 | 18 | 3 | 4+2 | AA Profil +klín | 1400 | EP 400 | x | 0
24 | Pás GTDP 10 na sklad - p.č.10 | 2 | 20 | 4 | 6+2 | Y | 1800 | EP 630 | x | 0
25 | Stieračová guma 1 na sklad, rozmer 150x10000x8 | 2 | 20 | STG | 8 +0 (STG) | STG | 150 | STG | x | 0
26 | Stieračová guma 2 na sklad, rozmer 150x10000x6 | 2 | 20 | STG | 6 +0 (STG) | STG | 150 | STG | x | 0
27 | Stieračová guma 3 na sklad, rozmer 65x19000x8 | 2 | 38 | STG | 8 +0 (STG) | STG | 65 | STG | x | 0
28 | Samostatná realizácia spoja 500 mm pásu, vrátane dopravy a práce | 4 | x | 3 | x
29 | Samostatná realizácia spoja 650 mm pásu, vrátane dopravy a práce | 4 | x | 3 | x
30 | Samostatná realizácia 1000 mm pásu, vrátane dopravy a práce | 4 | x | 3 | x
31 | Samostatná realizácia spoja 1200 mm pásu, vrátane dopravy a práce | 4 | x | 4 | x
32 | Samostatná realizácia spoja 1400 mm pásu, vrátane dopravy a práce | 4 | x | 3 | x
33 | Samostatná realizácia spoja 1800 mm pásu, vrátane dopravy a práce | 4 | x | 4 | x
Technické informácie k pásom sú v prílohe č. 1.1

## Hárok2 (hidden)
Technická špecifikácia k bodu 1
Typ dopravného pásu | EP 400/3 | 4+2 AA | šírka 650 mm
Krycia vrstva AA, neobsahuje PAH
Typ pásu | EP 400
Vložiek (počet) | 3
| Metodika skúšania | Jednotky | Hodnota
Šírka pásu | EN ISO 14890 | mm | 650 ±1%
Hrúbka hornej krycej vrstvy | EN ISO 583-1 | mm | 4,0;-0,2
Hrúbka dolnej krycej vrstvy | EN ISO 583-1 | mm | 2,0;-0,2
Hrúbka dopr. pásu | EN ISO 583-1 | mm | 9,1 ±1
Hmotnosť dopravného pása |  | kg/m2 | 10,0 ±3%
Hmotnosť dopravného pása |  | linear m | 6,5 ±3%
Druh textilu |  |  | EP125
Pevnosť v ťahu v pozdĺžnom smere | EN ISO 283-1 | N/mm | ≥400
Predĺženie pri pretrhnutí v pozdĺžnom smere | EN ISO 283-1 | % | ≥10
Predĺženie pri dovolenom namáhaní | EN ISO 283-1 | % | ≤1,5
Adhézia - vložka - vložka | ISO 252 | N/mm | ≥5,0
Adhézia - vložka - krycia vrstva | ISO 252 | N/mm | ≥4,5
Dĺžka spoja | - | mm | ≥400
Druh krycej vrstvy |  |  | AA
Pevnosť v ťahu | ISO 37 | MPa | ≥18
Pevnosť v ťahu po tepelnom stárnutí 7dní/70°C max. | ISO 37 | MPa | ≤-25%
Predĺženie pri pretrhnutí v pozdĺžnom smere | ISO 37 | % | ≥400
Predĺženie pri pretrhnutí po tepelnom stárnutí 7dní/70°C max. | ISO 37 | % | ≤-25%
Tvrdosť | ISO 868 | ShA | 60 ±5
Odolnosť voči oderu | ISO 4649 | mm3 | ≤90
Hustota | ISO 2781 | g/cm3 | 1,11 ±0,02
Bezpečnostná kategória EN12882 |  |  | 1
Rozmedzie teplôt prostredia |  |  | od -25°C do 60°C
Technická špecifikácia k bodu 1.1
Typ dopravného pásu | EP 400/3 | 4+2 AA | šírka 650 mm
Krycia vrstva AA, neobsahuje PAH
Typ pásu | EP 400
Vložiek (počet) | 3
| Metodika skúšania | Jednotky | Hodnota
Šírka pásu | EN ISO 14890 | mm | 650 ±1%
Hrúbka hornej krycej vrstvy | EN ISO 583-1 | mm | 4,0;-0,2
Hrúbka dolnej krycej vrstvy | EN ISO 583-1 | mm | 2,0;-0,2
Hrúbka dopr. pásu | EN ISO 583-1 | mm | 9,1 ±1
Hmotnosť dopravného pása |  | kg/m2 | 10,0 ±3%
Hmotnosť dopravného pása |  | linear m | 6,5 ±3%
Druh textilu |  |  | EP125
Pevnosť v ťahu v pozdĺžnom smere | EN ISO 283-1 | N/mm | ≥400
Predĺženie pri pretrhnutí v pozdĺžnom smere | EN ISO 283-1 | % | ≥10
Predĺženie pri dovolenom namáhaní | EN ISO 283-1 | % | ≤1,5
Adhézia - vložka - vložka | ISO 252 | N/mm | ≥5,0
Adhézia - vložka - krycia vrstva | ISO 252 | N/mm | ≥4,5
Dĺžka spoja | - | mm | ≥400
Druh krycej vrstvy |  |  | AA
Pevnosť v ťahu | ISO 37 | MPa | ≥18
Pevnosť v ťahu po tepelnom stárnutí 7dní/70°C max. | ISO 37 | MPa | ≤-25%
Predĺženie pri pretrhnutí v pozdĺžnom smere | ISO 37 | % | ≥400
Predĺženie pri pretrhnutí po tepelnom stárnutí 7dní/70°C max. | ISO 37 | % | ≤-25%
Tvrdosť | ISO 868 | ShA | 60 ±5
Odolnosť voči oderu | ISO 4649 | mm3 | ≤90
Hustota | ISO 2781 | g/cm3 | 1,11 ±0,02
Bezpečnostná kategória EN12882 |  |  | 1
Rozmedzie teplôt prostredia |  |  | od -25°C do 60°C
Technická špecifikácia k bodu 2
Typ dopravného pásu | EP 400/3 | 4+2 AA | šírka 500 mm
Krycia vrstva AA, neobsahuje PAH
Typ pásu | EP 400
Vložiek (počet) | 3
| Metodika skúšania | Jednotky | Hodnota
Šírka pásu | EN ISO 14890 | mm | 500 ±1%
Hrúbka hornej krycej vrstvy | EN ISO 583-1 | mm | 4,0;-0,2
Hrúbka dolnej krycej vrstvy | EN ISO 583-1 | mm | 2,0;-0,2
Hrúbka dopr. pásu | EN ISO 583-1 | mm | 9,1 ±1
Hmotnosť dopravného pása |  | kg/m2 | 10,0 ±3%
Hmotnosť dopravného pása |  | linear m | 5,0 ±3%
Druh textilu |  |  | EP125
Pevnosť v ťahu v pozdĺžnom smere | EN ISO 283-1 | N/mm | ≥400
Predĺženie pri pretrhnutí v pozdĺžnom smere | EN ISO 283-1 | % | ≥10
Predĺženie pri dovolenom namáhaní | EN ISO 283-1 | % | ≤1,5
Adhézia - vložka - vložka | ISO 252 | N/mm | ≥5,0
Adhézia - vložka - krycia vrstva | ISO 252 | N/mm | ≥4,5
Dĺžka spoja | - | mm | ≥400
Druh krycej vrstvy |  |  | AA
Pevnosť v ťahu | ISO 37 | MPa | ≥18
Pevnosť v ťahu po tepelnom stárnutí 7dní/70°C max. | ISO 37 | MPa | ≤-25%
Predĺženie pri pretrhnutí v pozdĺžnom smere | ISO 37 | % | ≥400
Predĺženie pri pretrhnutí po tepelnom stárnutí 7dní/70°C max. | ISO 37 | % | ≤-25%
Tvrdosť | ISO 868 | ShA | 60 ±5
Odolnosť voči oderu | ISO 4649 | mm3 | ≤90
Hustota | ISO 2781 | g/cm3 | 1,11 ±0,02
Bezpečnostná kategória EN12882 |  |  | 1
Rozmedzie teplôt prostredia |  |  | od -25°C do 60°C
Technická špecifikácia k bodu 3
Typ dopravného pásu | EP 630/3 | 4+2 AA | šírka 1000 mm
Krycia vrstva AA, neobsahuje PAH
Typ pásu | EP 630
Vložiek (počet) | 3
| Metodika skúšania | Jednotky | Hodnota
Šírka pásu | EN ISO 14890 | mm | 1000 ±1%
Hrúbka hornej krycej vrstvy | EN ISO 583-1 | mm | 4,0;-0,2
Hrúbka dolnej krycej vrstvy | EN ISO 583-1 | mm | 2,0;-0,2
Hrúbka dopr. pásu | EN ISO 583-1 | mm | 9,5 ±1
Hmotnosť dopravného pása |  | kg/m2 | 10,8 ±3%
Hmotnosť dopravného pása |  | linear m | 10,8 ±3%
Druh textilu |  |  | EP200
Pevnosť v ťahu v pozdĺžnom smere | EN ISO 283-1 | N/mm | ≥630
Predĺženie pri pretrhnutí v pozdĺžnom smere | EN ISO 283-1 | % | ≥10
Predĺženie pri dovolenom namáhaní | EN ISO 283-1 | % | ≤2,5
Adhézia - vložka - vložka | ISO 252 | N/mm | ≥5,0
Adhézia - vložka - krycia vrstva | ISO 252 | N/mm | ≥4,5
Dĺžka spoja | - | mm | ≥500
Druh krycej vrstvy |  |  | AA
Pevnosť v ťahu | ISO 37 | MPa | ≥18
Pevnosť v ťahu po tepelnom stárnutí 7dní/70°C max. | ISO 37 | MPa | ≤-25%
Predĺženie pri pretrhnutí v pozdĺžnom smere | ISO 37 | % | ≥400
Predĺženie pri pretrhnutí po tepelnom stárnutí 7dní/70°C max. | ISO 37 | % | ≤-25%
Tvrdosť | ISO 868 | ShA | 60 ±5
Odolnosť voči oderu | ISO 4649 | mm3 | ≤90
Hustota | ISO 2781 | g/cm3 | 1,11 ±0,02
Bezpečnostná kategória EN12882 |  |  | 1
Rozmedzie teplôt prostredia |  |  | od -25°C do 60°C
Technická špecifikácia k bodu 4
Typ dopravného pásu | EP 630/4 | 4+2 AA | šírka 1200 mm
Krycia vrstva AA, neobsahuje PAH
Typ pásu | EP 630
Vložiek (počet) | 4
| Metodika skúšania | Jednotky | Hodnota
Šírka pásu | EN ISO 14890 | mm | 1200 ±1% | EN ISO 14890
Hrúbka hornej krycej vrstvy | EN ISO 583-1 | mm | 4,0;-0,2 | EN ISO 14890
Hrúbka dolnej krycej vrstvy | EN ISO 583-1 | mm | 2,0;-0,2 | EN ISO 14890
Hrúbka dopr. pásu | EN ISO 583-1 | mm | 10,9 ±10% | EN ISO 14890
Hmotnosť dopravného pása |  | kg/m2 | 11,6 ±3%
Hmotnosť dopravného pása |  | linear m | 14,0 ±3%
Priamosť | EN ISO 14890 | mm | ± 60 | EN ISO 14890
Druh textilu |  |  | EP200
Pevnosť v ťahu v pozdĺžnom smere | EN ISO 283-1 | N/mm | ≥630 | EN ISO 14890
Predĺženie pri dovolenom namáhaní | EN ISO 283-1 | % | ≤2,5 | DIN 22 102
Adhézia - vložka - vložka | ISO 252 | N/mm | ≥5,0 | DIN 22 102
Adhézia - vložka - krycia vrstva | ISO 252 | N/mm | ≥4,5 | DIN 22 102
Dĺžka spoja | - | mm | 600
Druh krycej vrstvy |  |  | AA
Pevnosť v ťahu | ISO 37 | MPa | ≥18 | DIN 22 102
Pevnosť v ťahu po tepelnom stárnutí 7dní/70°C max. | ISO 37 | MPa | ≤-25% | DIN 22 102
Predĺženie pri pretrhnutí v pozdĺžnom smere | ISO 37 | % | ≥400 | DIN 22 102
Predĺženie pri pretrhnutí po tepelnom stárnutí 7dní/70°C max. | ISO 37 | % | ≤-25% | DIN 22 102
Tvrdosť | ISO 868 | ShA | 60 ±5
Odolnosť voči oderu | ISO 4649 | mm3 | ≤90 | DIN 22 102
Hustota | ISO 2781 | g/cm3 | 1,11 ±0,015
Bezpečnostná kategória |  |  | 1
Rozmedzie teplôt prostredia |  |  | od -25°C do 60°C | EN 12882
Technická špecifikácia k bodu 5
Typ dopravného pásu | EP 630/4 | 4+2 AA | šírka 1200 mm
Krycia vrstva AA, neobsahuje PAH
Typ pásu | EP 630
Vložiek (počet) | 4
| Metodika skúšania | Jednotky | Hodnota
Šírka pásu | EN ISO 14890 | mm | 1200 ±1% | EN ISO 14890
Hrúbka hornej krycej vrstvy | EN ISO 583-1 | mm | 4,0;-0,2 | EN ISO 14890
Hrúbka dolnej krycej vrstvy | EN ISO 583-1 | mm | 2,0;-0,2 | EN ISO 14890
Hrúbka dopr. pásu | EN ISO 583-1 | mm | 10,9 ±10% | EN ISO 14890
Hmotnosť dopravného pása |  | kg/m2 | 11,6 ±3%
Hmotnosť dopravného pása |  | linear m | 14,0 ±3%
Priamosť | EN ISO 14890 | mm | ± 60 | EN ISO 14890
Druh textilu |  |  | EP200
Pevnosť v ťahu v pozdĺžnom smere | EN ISO 283-1 | N/mm | ≥630 | EN ISO 14890
Predĺženie pri dovolenom namáhaní | EN ISO 283-1 | % | ≤2,5 | DIN 22 102
Adhézia - vložka - vložka | ISO 252 | N/mm | ≥5,0 | DIN 22 102
Adhézia - vložka - krycia vrstva | ISO 252 | N/mm | ≥4,5 | DIN 22 102
Dĺžka spoja | - | mm | 600
Druh krycej vrstvy |  |  | AA
Pevnosť v ťahu | ISO 37 | MPa | ≥18 | DIN 22 102
Pevnosť v ťahu po tepelnom stárnutí 7dní/70°C max. | ISO 37 | MPa | ≤-25% | DIN 22 102
Predĺženie pri pretrhnutí v pozdĺžnom smere | ISO 37 | % | ≥400 | DIN 22 102
Predĺženie pri pretrhnutí po tepelnom stárnutí 7dní/70°C max. | ISO 37 | % | ≤-25% | DIN 22 102
Tvrdosť | ISO 868 | ShA | 60 ±5
Odolnosť voči oderu | ISO 4649 | mm3 | ≤90 | DIN 22 102
Hustota | ISO 2781 | g/cm3 | 1,11 ±0,015
Bezpečnostná kategória |  |  | 1
Rozmedzie teplôt prostredia |  |  | od -25°C do 60°C | EN 12882
Technická špecifikácia k bodu 6
Typ dopravného pásu | EP 800/4 | 4+2 AA | šírka 1200 mm
Krycia vrstva AA, neobsahuje PAH
Typ pásu | EP 800
Vložiek (počet) | 4
| Metodika skúšania | Jednotky | Hodnota
Šírka pásu | EN ISO 14890 | mm | 1200 ±1%
Hrúbka hornej krycej vrstvy | EN ISO 583-1 | mm | 4,0;-0,2
Hrúbka dolnej krycej vrstvy | EN ISO 583-1 | mm | 2,0;-0,2
Hrúbka dopr. pásu | EN ISO 583-1 | mm | 10,7 ±1
Hmotnosť dopravného pása |  | kg/m2 | 12,1 ±3%
Hmotnosť dopravného pása |  | linear m | 14,6 ±3%
Druh textilu |  |  | EP200
Pevnosť v ťahu v pozdĺžnom smere | EN ISO 283-1 | N/mm | ≥800
Predĺženie pri pretrhnutí v pozdĺžnom smere | EN ISO 283-1 | % | ≥10
Predĺženie pri dovolenom namáhaní | EN ISO 283-1 | % | ≤2,5
Adhézia - vložka - vložka | ISO 252 | N/mm | ≥5,0
Adhézia - vložka - krycia vrstva | ISO 252 | N/mm | ≥4,5
Dĺžka spoja | - | mm | ≥750
Druh krycej vrstvy |  |  | AA
Pevnosť v ťahu | ISO 37 | MPa | ≥18
Pevnosť v ťahu po tepelnom stárnutí 7dní/70°C max. | ISO 37 | MPa | ≤-25%
Predĺženie pri pretrhnutí v pozdĺžnom smere | ISO 37 | % | ≥400
Predĺženie pri pretrhnutí po tepelnom stárnutí 7dní/70°C max. | ISO 37 | % | ≤-25%
Tvrdosť | ISO 868 | ShA | 60 ±5
Odolnosť voči oderu | ISO 4649 | mm3 | ≤90
Hustota | ISO 2781 | g/cm3 | 1,11 ±0,02
Bezpečnostná kategória EN12882 |  |  | 1
Rozmedzie teplôt prostredia |  |  | od -25°C do 60°C
Technická špecifikácia k bodu 7
Typ dopravného pásu | EP 400/3 | 4+2 AA | šírka 500 mm
Krycia vrstva AA, neobsahuje PAH
Typ pásu | EP 400
Vložiek (počet) | 3
| Metodika skúšania | Jednotky | Hodnota
Šírka pásu | EN ISO 14890 | mm | 500 ±1%
Hrúbka hornej krycej vrstvy | EN ISO 583-1 | mm | 4,0;-0,2
Hrúbka dolnej krycej vrstvy | EN ISO 583-1 | mm | 2,0;-0,2
Hrúbka dopr. pásu | EN ISO 583-1 | mm | 9,1 ±1
Hmotnosť dopravného pása |  | kg/m2 | 10,0 ±3%
Hmotnosť dopravného pása |  | linear m | 5,0 ±3%
Druh textilu |  |  | EP125
Pevnosť v ťahu v pozdĺžnom smere | EN ISO 283-1 | N/mm | ≥400
Predĺženie pri pretrhnutí v pozdĺžnom smere | EN ISO 283-1 | % | ≥10
Predĺženie pri dovolenom namáhaní | EN ISO 283-1 | % | ≤1,5
Adhézia - vložka - vložka | ISO 252 | N/mm | ≥5,0
Adhézia - vložka - krycia vrstva | ISO 252 | N/mm | ≥4,5
Dĺžka spoja | - | mm | ≥400
Druh krycej vrstvy |  |  | AA
Pevnosť v ťahu | ISO 37 | MPa | ≥18
Pevnosť v ťahu po tepelnom stárnutí 7dní/70°C max. | ISO 37 | MPa | ≤-25%
Predĺženie pri pretrhnutí v pozdĺžnom smere | ISO 37 | % | ≥400
Predĺženie pri pretrhnutí po tepelnom stárnutí 7dní/70°C max. | ISO 37 | % | ≤-25%
Tvrdosť | ISO 868 | ShA | 60 ±5
Odolnosť voči oderu | ISO 4649 | mm3 | ≤90
Hustota | ISO 2781 | g/cm3 | 1,11 ±0,02
Bezpečnostná kategória EN12882 |  |  | 1
Rozmedzie teplôt prostredia |  |  | od -25°C do 60°C
Technická špecifikácia k bodu 8
Typ dopravného pásu | EP 400/3 | 4+2 AA | šírka 500 mm
Krycia vrstva AA, neobsahuje PAH
Typ pásu | EP 400
Vložiek (počet) | 3
| Metodika skúšania | Jednotky | Hodnota
Šírka pásu | EN ISO 14890 | mm | 500 ±1%
Hrúbka hornej krycej vrstvy | EN ISO 583-1 | mm | 4,0;-0,2
Hrúbka dolnej krycej vrstvy | EN ISO 583-1 | mm | 2,0;-0,2
Hrúbka dopr. pásu | EN ISO 583-1 | mm | 9,1 ±1
Hmotnosť dopravného pása |  | kg/m2 | 10,0 ±3%
Hmotnosť dopravného pása |  | linear m | 5,0 ±3%
Druh textilu |  |  | EP125
Pevnosť v ťahu v pozdĺžnom smere | EN ISO 283-1 | N/mm | ≥400
Predĺženie pri pretrhnutí v pozdĺžnom smere | EN ISO 283-1 | % | ≥10
Predĺženie pri dovolenom namáhaní | EN ISO 283-1 | % | ≤1,5
Adhézia - vložka - vložka | ISO 252 | N/mm | ≥5,0
Adhézia - vložka - krycia vrstva | ISO 252 | N/mm | ≥4,5
Dĺžka spoja | - | mm | ≥400
Druh krycej vrstvy |  |  | AA
Pevnosť v ťahu | ISO 37 | MPa | ≥18
Pevnosť v ťahu po tepelnom stárnutí 7dní/70°C max. | ISO 37 | MPa | ≤-25%
Predĺženie pri pretrhnutí v pozdĺžnom smere | ISO 37 | % | ≥400
Predĺženie pri pretrhnutí po tepelnom stárnutí 7dní/70°C max. | ISO 37 | % | ≤-25%
Tvrdosť | ISO 868 | ShA | 60 ±5
Odolnosť voči oderu | ISO 4649 | mm3 | ≤90
Hustota | ISO 2781 | g/cm3 | 1,11 ±0,02
Bezpečnostná kategória EN12882 |  |  | 1
Rozmedzie teplôt prostredia |  |  | od -25°C do 60°C
Technická špecifikácia k bodu 9
Typ dopravného pásu | EP 400/3 | 4+2 AA | šírka 1400 mm
Krycia vrstva AA, neobsahuje PAH
Typ pásu | EP 400
Vložiek (počet) | 3
| Metodika skúšania | Jednotky | Hodnota
Šírka pásu | EN ISO 14890 | mm | 1400 | EN ISO 14890
Hrúbka hornej krycej vrstvy | EN ISO 583-1 | mm | 4,0 | EN ISO 14890
Hrúbka dolnej krycej vrstvy | EN ISO 583-1 | mm | 2,0 | EN ISO 14890
Hrúbka dopr. pásu | EN ISO 583-1 | mm | 9,1 ±1 | EN ISO 14890
Hmotnosť dopravného pása |  | kg/m2 | 10 ±3%
Hmotnosť dopravného pása |  | linear m | 14,0 ±3%
Priamosť | EN ISO 14890 | mm | ± 70 | EN ISO 14890
Druh textilu |  |  | EP125
Pevnosť v ťahu v pozdĺžnom smere | EN ISO 283-1 | N/mm | ≥400 | EN ISO 14890
Predĺženie pri dovolenom namáhaní | EN ISO 283-1 | % | ≤1,5 | DIN 22 102
Adhézia - vložka - vložka | ISO 252 | N/mm | ≥5,0 | DIN 22 102
Adhézia - vložka - krycia vrstva | ISO 252 | N/mm | ≥4,5 | DIN 22 102
Dĺžka spoja | - | mm | 400
Druh krycej vrstvy |  |  | AA
Pevnosť v ťahu | ISO 37 | MPa | ≥18 | DIN 22 102
Pevnosť v ťahu po tepelnom stárnutí 7dní/70°C max. | ISO 37 | MPa | ≤-25%
Predĺženie pri pretrhnutí v pozdĺžnom smere | ISO 37 | % | ≥400 | DIN 22 102
Predĺženie pri pretrhnutí po tepelnom stárnutí 7dní/70°C max. | ISO 37 | % | ≤-25%
Tvrdosť | ISO 868 | ShA | 60 ±5
Odolnosť voči oderu | ISO 4649 | mm3 | ≤90 | DIN 22 102
Hustota | ISO 2781 | g/cm3 | 1,11 ±0,015
Bezpečnostná kategória |  |  | 1
Rozmedzie teplôt prostredia |  |  | od -25°C do 60°C | EN 12882
Technická špecifikácia k bodu 10
Typ dopravného pásu | DBP WearTECH EP 630/4-6+2 AA |  | šírka 1800 mm
Pás(Belt)
Pružnosť |  | N/mm | ≥630
Vložiek (počet) |  |  | 4
Hrúbka hornej krycej vrstvy |  | mm | 6
Hrúbka dolnej krycej vrstvy |  | mm | 2
Celková hrúbka dopr. pásu |  | mm | 12,6 ±1
Hmotnosť dopravného pása |  | kg/m2 | 14,3 ±3%
Obal(Cover)
Druh krycej vrstvy |  |  | AA
Abrázia |  | mm3 | ± 130
Predĺženie pri pretrhnutí v pozdĺžnom smere |  | % | ≥400
Tvrdosť |  | ShA | 63 ±5
Adhézia - horná vrstva - vložka |  | N/mm | ≥4,5
Adhézia - vložka - vložka |  | N/mm | ≥5,0
Adhézia - dolná vrstva - vložka |  | N/mm | ≥4,5
Technická špecifikácia k bodu 11
Bočné tesnenie dopravníka (neobsahuje PAH)
| Metodika skúšania | Jednotky | Hodnota | Normy
Šírka |  | mm | 1200 ±1% | PN 7-125-01
Hrúbka |  | mm | 10 ±1% | PN 7-125-01
Hmotnosť |  | kg/m2 | 11,1 ±3%
Pevnosť v ťahu |  | MPa | ≥18 | PN 7-125-01
Predĺženie pri pretrhnutí |  | % | ≥400 | PN 7-125-01
Odolnosť proti oderu |  | mm3 | ≤90 | PN 7-125-01
Rozmedzie teplôt prostredia |  |  | od -25°C do 60°C
Technická špecifikácia k bodu 12
Bočné tesnenie dopravníka (neobsahuje PAH)
| Metodika skúšania | Jednotky | Hodnota | Normy
Šírka |  | mm | 1200 ±1% | PN 7-125-01
Hrúbka |  | mm | 10 ±1% | PN 7-125-01
Hmotnosť |  | kg/m2 | 11,1 ±3%
Pevnosť v ťahu |  | MPa | ≥18 | PN 7-125-01
Predĺženie pri pretrhnutí |  | % | ≥400 | PN 7-125-01
Odolnosť proti oderu |  | mm3 | ≤90 | PN 7-125-01
Rozmedzie teplôt prostredia |  |  | od -25°C do 60°C
Technická špecifikácia k bodu 13
Bočné tesnenie dopravníka (neobsahuje PAH)
| Metodika skúšania | Jednotky | Hodnota | Normy
Šírka |  | mm | 1200 ±1% | PN 7-125-01
Hrúbka |  | mm | 10 ±1% | PN 7-125-01
Hmotnosť |  | kg/m2 | 11,1 ±3%
Pevnosť v ťahu |  | MPa | ≥18 | PN 7-125-01
Predĺženie pri pretrhnutí |  | % | ≥400 | PN 7-125-01
Odolnosť proti oderu |  | mm3 | ≤90 | PN 7-125-01
Rozmedzie teplôt prostredia |  |  | od -25°C do 60°C